## README
절대 투과도 / 반사도 / 흡수도
측정일 | 2026-08-20
장비 | Agilent Cary 6000i + UMA G6875A (universal measurement accessory)
기하 | T: 수직 입사, 절대. R: 시료 6도 / 디텍터 12도, 절대 (직진빔 100% 기준)
파장 | 350-850 nm, 2 nm 간격
기판 | 소다라임 유리 (n = 1.5220 + 3900/lambda^2, lambda in nm)
샘플 | 유리 / seed 5 nm / Ag d, seed = HATCN 또는 MoOx, d = 0,4,5,6,7,8,10,12 nm
시트 구성
T | 절대 투과도 (%). 장비 출력 그대로. 보정 불필요 - 수직 입사에서 기판 다중반사 성분이 동일 방향으로 나옴
R_measured | 절대 반사도 (%). 장비 출력 그대로
R_corrected | 후면 반사 손실 보정 후 (%). 본 파일의 권장 R 값
A | 흡수도 (%) = 100 - T - R_corrected. 계산된 값으로 기록됨
Summary | 550 nm 대표값 + 면저항 + 파생량
T_smooth / R_corrected_smooth / A_smooth | 평활화 버전. 원본 시트와 열 배치 동일
Smoothing_log | 시료·채널별 창폭, 잡음 sigma, 잔차. 평활화 강도의 근거
후면 반사 보정
이유 | 6도 입사에서 기판 후면 반사빔이 약 0.14 mm 옆으로 밀려 검출 개구를 일부 벗어난다
보정식 | R_corr = R_meas + 100 * (1 - 0.843) * (T/100)^2 * R_back, R_back = ((n-1)/(n+1))^2
계수 0.843 | 맨유리에서 결정. 이 값을 쓰면 450-700 nm 흡수도가 +0.01 +/- 0.15 %p, 즉 0이 된다
검증 | 400 nm 이하 Fe3+ 흡수와 750 nm 이상 Fe2+ 꼬리는 물리적 흡수로 그대로 남는다
결측
1-1 HATCN5 bare | 미측정 (램프 고장으로 미실시)
1-9 MoOx5 bare | R만 있음. T 파일 미확보 -> R_corrected 와 A 계산 불가
2-12 MoOx5/Ag12 | T만 있음. R 파일 미확보 -> A 계산 불가
주의
A 의 정의 | A = 1 - T - R 이므로 산란(S)이 포함된다. 실제로는 A+S. 각도 분해 측정 전까지 분리 불가
두께 | QCM 공칭값. XRR/엘립소로 독립 확인 필요
소자 내 흡수 | 여기 A 는 유리/시드/Ag/공기 구조의 값. 소자 내 one-pass 흡수와 다르다 (별도 TMM)

## T
wavelength | HATCN 5 (bare) | HATCN 5 / Ag 4 | HATCN 5 / Ag 5 | HATCN 5 / Ag 6 | HATCN 5 / Ag 7 | HATCN 5 / Ag 8 | HATCN 5 / Ag 10 | HATCN 5 / Ag 12 | MoOx 5 (bare) | MoOx 5 / Ag 4 | MoOx 5 / Ag 5 | MoOx 5 / Ag 6 | MoOx 5 / Ag 7 | MoOx 5 / Ag 8 | MoOx 5 / Ag 10 | MoOx 5 / Ag 12
nm | 1-1 (없음) | 1-2 | 1-3 | 1-4 | 2-1 | 2-2 | 2-3 | 2-4 | 1-9 (없음) | 1-10 | 1-11 | 1-12 | 2-9 | 2-10 | 2-11 | 2-12
350 |  | 66.7607 | 64.8268 | 63.5243 | 62.7257 | 66.5261 | 60.857 | 61.311 |  | 70.2754 | 68.4141 | 76.871 | 74.327 | 70.2597 | 67.8876 | 63.3843
352 |  | 67.2205 | 66.576 | 65.5444 | 65.8482 | 64.9668 | 61.7158 | 60.2188 |  | 71.1345 | 69.514 | 78.9817 | 74.4053 | 71.6395 | 69.9163 | 62.9385
354 |  | 66.6244 | 66.4288 | 64.8516 | 66.5229 | 65.7329 | 62.1102 | 60.6019 |  | 68.8969 | 69.0598 | 76.0061 | 74.2824 | 71.2834 | 68.9945 | 64.7556
356 |  | 69.8185 | 67.662 | 67.6757 | 61.7001 | 65.4737 | 63.2399 | 62.5035 |  | 72.1529 | 70.218 | 75.9023 | 75.359 | 72.2843 | 69.544 | 66.7913
358 |  | 71.502 | 69.1607 | 69.8988 | 68.3246 | 66.976 | 63.8241 | 64.0585 |  | 71.1722 | 70.8063 | 75.5318 | 76.8024 | 72.6712 | 69.5517 | 65.4897
360 |  | 70.855 | 70.5632 | 69.8677 | 68.2394 | 68.2757 | 66.9844 | 65.43 |  | 73.9424 | 72.0947 | 78.4749 | 78.2347 | 73.5133 | 71.1941 | 68.6004
362 |  | 71.1089 | 71.434 | 70.5102 | 68.9393 | 69.1201 | 66.2857 | 64.0162 |  | 72.4952 | 71.4014 | 77.1542 | 75.9055 | 75.2089 | 69.3881 | 66.9464
364 |  | 72.0387 | 72.2265 | 71.0987 | 71.0214 | 69.4638 | 66.9311 | 65.5027 |  | 72.6588 | 72.458 | 77.828 | 77.3012 | 74.3125 | 71.0457 | 66.5419
366 |  | 72.8179 | 72.4481 | 72.1634 | 71.3822 | 69.4085 | 66.56 | 67.0717 |  | 72.9508 | 73.3167 | 78.1127 | 76.3943 | 72.7987 | 70.0306 | 67.0618
368 |  | 72.0265 | 72.3354 | 71.2517 | 71.7378 | 69.0214 | 67.0723 | 65.5279 |  | 74.0252 | 72.3598 | 77.0632 | 77.0944 | 73.6486 | 69.8028 | 65.4398
370 |  | 72.6963 | 72.467 | 72.439 | 70.0513 | 70.7511 | 68.4754 | 67.2983 |  | 74.2894 | 71.9056 | 77.1594 | 77.251 | 74.9198 | 70.9789 | 67.1887
372 |  | 73.4993 | 73.1463 | 72.279 | 72.0449 | 70.2022 | 69.685 | 66.7453 |  | 72.9534 | 73.3701 | 77.9214 | 77.2842 | 74.852 | 72.761 | 67.0492
374 |  | 73.902 | 73.9013 | 73.1338 | 72.2786 | 71.6155 | 70.0712 | 68.4535 |  | 73.5604 | 73.8512 | 78.7109 | 76.7158 | 75.0344 | 71.9063 | 67.1762
376 |  | 73.4833 | 73.2124 | 72.7709 | 71.8877 | 71.6472 | 69.6358 | 65.7561 |  | 72.322 | 72.4883 | 76.6315 | 76.3082 | 74.5287 | 71.7971 | 67.1822
378 |  | 73.7669 | 73.8787 | 73.4302 | 72.5122 | 72.0482 | 70.1867 | 67.1049 |  | 74.1273 | 73.3082 | 77.3598 | 76.19 | 74.3569 | 71.6047 | 67.4516
380 |  | 74.7943 | 74.4102 | 73.9546 | 72.8747 | 72.3685 | 70.0406 | 67.5187 |  | 73.9075 | 74.0198 | 77.7914 | 75.403 | 74.5112 | 71.2689 | 67.6364
382 |  | 74.7289 | 74.3012 | 73.7287 | 73.4612 | 72.0711 | 69.0532 | 67.4448 |  | 73.8568 | 73.7647 | 76.5461 | 76.1615 | 74.0665 | 71.2767 | 66.3902
384 |  | 74.061 | 74.2234 | 73.413 | 72.4343 | 71.8595 | 68.7929 | 67.3214 |  | 73.6114 | 73.3294 | 76.8496 | 76.0216 | 72.9517 | 70.4745 | 66.1292
386 |  | 73.9866 | 74.5552 | 73.6886 | 72.7625 | 70.994 | 69.2981 | 67.1069 |  | 74.3148 | 73.3396 | 75.9372 | 74.8339 | 72.4935 | 71.3383 | 66.5723
388 |  | 73.9703 | 74.2906 | 74.191 | 73.7324 | 71.4694 | 69.2798 | 67.4664 |  | 74.7158 | 73.4177 | 75.6994 | 75.8982 | 72.9593 | 70.5401 | 65.8997
390 |  | 74.2404 | 74.3292 | 74.206 | 73.3382 | 71.8473 | 69.9992 | 66.9997 |  | 73.6634 | 73.3384 | 75.5756 | 74.3807 | 73.2397 | 69.9888 | 66.1125
392 |  | 74.5467 | 74.53 | 74.2159 | 72.7435 | 72.1286 | 69.723 | 67.1115 |  | 73.3088 | 73.4059 | 75.3066 | 74.9565 | 72.9955 | 69.4953 | 65.5779
394 |  | 74.4679 | 74.9235 | 74.3242 | 72.9468 | 72.1883 | 70.465 | 67.5778 |  | 73.8519 | 73.0206 | 75.6779 | 74.8427 | 73.0996 | 70.1267 | 65.5588
396 |  | 74.6183 | 74.8262 | 74.4148 | 73.2093 | 71.7223 | 70.0695 | 66.9447 |  | 73.2147 | 72.9355 | 74.6152 | 73.9246 | 72.9807 | 69.5876 | 65.7786
398 |  | 74.793 | 75.1434 | 74.2738 | 73.0758 | 72.7468 | 70.411 | 67.2764 |  | 73.4221 | 72.6173 | 74.4923 | 74.4381 | 72.2574 | 69.3182 | 64.7109
400 |  | 74.6842 | 74.7246 | 74.4304 | 72.9352 | 72.6647 | 70.2373 | 66.9293 |  | 73.3898 | 72.8181 | 74.4856 | 73.762 | 72.3933 | 69.0851 | 64.7492
402 |  | 74.265 | 74.8005 | 74.6068 | 73.2661 | 71.6674 | 70.1113 | 66.6503 |  | 73.1722 | 71.8793 | 74.0052 | 73.6692 | 71.671 | 68.7989 | 64.4279
404 |  | 74.2809 | 74.6835 | 74.3189 | 73.3595 | 72.1905 | 69.8751 | 66.8831 |  | 72.7459 | 71.8004 | 73.1487 | 72.7811 | 71.1468 | 68.1199 | 63.4827
406 |  | 74.2985 | 74.7938 | 74.3465 | 72.8479 | 72.1473 | 69.8189 | 67.0199 |  | 72.6975 | 71.5351 | 73.121 | 72.3773 | 71.119 | 68.0979 | 63.079
408 |  | 74.1743 | 74.6594 | 74.3266 | 73.4855 | 71.874 | 69.7262 | 66.1939 |  | 72.0589 | 70.8964 | 72.3844 | 72.269 | 70.9051 | 67.3457 | 63.0045
410 |  | 74.1842 | 74.9378 | 74.5182 | 73.0217 | 72.0498 | 69.6669 | 66.7643 |  | 71.6284 | 71.0273 | 71.9786 | 71.7897 | 70.4385 | 67.1967 | 62.6865
412 |  | 74.1852 | 74.5488 | 74.4373 | 72.9727 | 71.9628 | 69.7167 | 66.0614 |  | 71.5062 | 70.3381 | 71.8315 | 71.4823 | 70.2025 | 66.6026 | 62.1714
414 |  | 74.1971 | 74.6509 | 74.4233 | 72.96 | 71.7427 | 69.6963 | 66.1673 |  | 71.1196 | 70.2545 | 71.0961 | 70.9811 | 69.7454 | 66.9217 | 61.9149
416 |  | 74.3204 | 74.6632 | 74.378 | 73.3057 | 71.8082 | 69.2616 | 65.6886 |  | 70.9208 | 69.7398 | 70.5359 | 70.3362 | 69.6723 | 66.2515 | 61.064
418 |  | 74.2573 | 74.5256 | 74.1781 | 73.2758 | 71.5857 | 69.071 | 65.8402 |  | 70.4842 | 69.3386 | 70.471 | 70.37 | 69.3589 | 65.8675 | 60.8131
420 |  | 74.2255 | 74.605 | 74.3255 | 73.0584 | 71.7146 | 69.7032 | 65.8755 |  | 70.0258 | 69.2212 | 70.0084 | 69.6991 | 69.095 | 65.437 | 60.4826
422 |  | 74.3454 | 74.6859 | 74.5357 | 73.0827 | 71.6962 | 69.4641 | 65.4299 |  | 69.9686 | 68.9436 | 69.5896 | 69.5182 | 68.7966 | 64.9081 | 60.3737
424 |  | 74.3081 | 74.9451 | 74.5658 | 73.0897 | 71.7772 | 69.4468 | 65.8855 |  | 69.9278 | 68.6422 | 69.0818 | 69.3125 | 68.4065 | 64.8151 | 59.9278
426 |  | 74.2137 | 74.7278 | 74.4349 | 73.1795 | 71.5125 | 69.0913 | 65.5556 |  | 69.2455 | 68.0164 | 68.9349 | 68.7505 | 67.8042 | 64.0907 | 59.5195
428 |  | 74.0933 | 74.6442 | 74.5162 | 73.2835 | 71.4195 | 69.128 | 65.487 |  | 68.9084 | 67.6447 | 68.1149 | 68.2688 | 67.7439 | 64.0381 | 59.1072
430 |  | 74.0488 | 74.6058 | 74.5535 | 72.963 | 71.3852 | 68.9821 | 65.3356 |  | 68.6135 | 67.2345 | 67.7435 | 67.8727 | 67.3829 | 63.6208 | 58.9749
432 |  | 74.0307 | 74.7388 | 74.4051 | 72.9672 | 71.4473 | 68.8977 | 65.0849 |  | 68.3419 | 66.7895 | 67.3546 | 67.6229 | 67.2315 | 63.1676 | 58.4743
434 |  | 74.0043 | 74.8111 | 74.6876 | 72.9545 | 71.3187 | 69.2316 | 64.8228 |  | 68.229 | 66.5204 | 67.0703 | 67.0418 | 66.6796 | 63.3075 | 58.3734
436 |  | 73.9982 | 74.6817 | 74.5309 | 72.929 | 71.4907 | 68.9099 | 64.9204 |  | 67.882 | 66.2373 | 66.6192 | 67.2608 | 66.3946 | 62.3827 | 57.8039
438 |  | 74.0666 | 74.5802 | 74.2923 | 72.9021 | 71.0805 | 69.0522 | 64.5902 |  | 67.2783 | 65.6153 | 65.9882 | 66.3583 | 66.2523 | 62.3853 | 57.8132
440 |  | 74.0784 | 74.771 | 74.5468 | 72.9048 | 71.325 | 68.8964 | 64.6536 |  | 67.0626 | 65.2314 | 65.8311 | 66.5086 | 66.0681 | 62.1365 | 57.3063
442 |  | 74.1142 | 74.6116 | 74.4397 | 72.896 | 71.1778 | 68.8158 | 64.3333 |  | 66.742 | 64.9744 | 65.3468 | 65.6487 | 65.545 | 61.7501 | 57.1035
444 |  | 73.9818 | 74.7419 | 74.5618 | 72.8232 | 71.0491 | 68.5444 | 64.5656 |  | 66.284 | 64.55 | 64.7821 | 65.3704 | 65.334 | 61.4733 | 56.615
446 |  | 73.8837 | 74.676 | 74.3903 | 72.7871 | 70.91 | 68.4802 | 64.2064 |  | 65.9711 | 64.1456 | 64.0878 | 64.958 | 65.073 | 61.0049 | 56.6223
448 |  | 73.9041 | 74.5771 | 74.3731 | 72.8009 | 71.0836 | 68.3462 | 64.0532 |  | 65.5655 | 63.7385 | 63.7232 | 64.7739 | 64.8905 | 60.7715 | 56.3519
450 |  | 73.997 | 74.6234 | 74.4544 | 72.7587 | 70.929 | 68.3572 | 64.0484 |  | 65.581 | 63.4059 | 63.2999 | 64.3071 | 64.891 | 60.4156 | 55.9709
452 |  | 74.0429 | 74.6831 | 74.4856 | 72.8513 | 71.0576 | 68.4111 | 64.1322 |  | 65.4737 | 62.9988 | 62.9602 | 64.1257 | 64.5812 | 60.3739 | 55.8562
454 |  | 73.8195 | 74.5574 | 74.39 | 72.7912 | 70.7106 | 68.1808 | 63.5493 |  | 64.8365 | 62.6025 | 62.6294 | 63.5289 | 64.0435 | 60.0113 | 55.5008
456 |  | 73.8184 | 74.4739 | 74.4014 | 72.7089 | 70.841 | 68.1682 | 63.4959 |  | 64.3578 | 62.2364 | 62.1012 | 63.3025 | 63.9404 | 59.6883 | 55.2509
458 |  | 73.8448 | 74.5125 | 74.3242 | 72.7048 | 70.618 | 68.0803 | 63.1798 |  | 63.8871 | 61.8731 | 61.6448 | 62.9093 | 63.5614 | 59.4445 | 54.9294
460 |  | 73.7577 | 74.5696 | 74.3941 | 72.5452 | 70.8092 | 67.9964 | 62.8956 |  | 63.7716 | 61.5626 | 61.3049 | 62.765 | 63.4713 | 59.3184 | 54.7616
462 |  | 73.7919 | 74.4597 | 74.4104 | 72.6843 | 70.6487 | 67.9211 | 63.1015 |  | 63.6241 | 61.3075 | 61.0413 | 62.5668 | 63.343 | 59.0991 | 54.4956
464 |  | 73.8126 | 74.4932 | 74.3644 | 72.5556 | 70.3503 | 67.7868 | 62.9191 |  | 63.4621 | 60.8682 | 60.6605 | 62.0739 | 62.8053 | 58.9476 | 54.2315
466 |  | 73.715 | 74.546 | 74.501 | 72.5998 | 70.6275 | 67.7525 | 62.7867 |  | 62.8804 | 60.5178 | 60.0244 | 61.8583 | 62.7921 | 58.5609 | 54.069
468 |  | 73.7487 | 74.5461 | 74.4891 | 72.7122 | 70.4676 | 67.7097 | 62.363 |  | 62.6163 | 60.202 | 59.851 | 61.5972 | 62.9159 | 58.6589 | 53.7924
470 |  | 73.5644 | 74.4108 | 74.3724 | 72.5714 | 70.3752 | 67.5331 | 62.3088 |  | 62.2042 | 59.9108 | 59.4506 | 61.236 | 62.6045 | 58.0945 | 53.6669
472 |  | 73.6267 | 74.3923 | 74.3689 | 72.3986 | 70.3112 | 67.4303 | 62.0572 |  | 62.2177 | 59.5886 | 59.2337 | 61.1651 | 62.3871 | 58.0087 | 53.5034
474 |  | 73.5793 | 74.396 | 74.4128 | 72.6594 | 70.3599 | 67.5329 | 62.0499 |  | 61.8926 | 59.3242 | 58.802 | 60.7793 | 62.2185 | 57.8909 | 53.2947
476 |  | 73.5689 | 74.3194 | 74.4208 | 72.576 | 70.2128 | 67.4095 | 61.9689 |  | 61.6197 | 59.0721 | 58.4165 | 60.5746 | 62.0465 | 57.6728 | 53.1587
478 |  | 73.6163 | 74.3967 | 74.3734 | 72.5284 | 70.2671 | 67.2266 | 61.6649 |  | 61.5848 | 58.8134 | 58.1443 | 60.519 | 62.0716 | 57.5323 | 52.8393
480 |  | 73.5508 | 74.3314 | 74.3625 | 72.5152 | 70.0636 | 67.1781 | 61.4373 |  | 61.0835 | 58.5142 | 57.8012 | 60.3039 | 61.8693 | 57.2933 | 52.7541
482 |  | 73.4766 | 74.4302 | 74.3697 | 72.498 | 70.0117 | 67.1143 | 61.302 |  | 60.8617 | 58.2562 | 57.6963 | 60.2075 | 61.7639 | 57.1423 | 52.6845
484 |  | 73.447 | 74.3574 | 74.3554 | 72.599 | 69.9398 | 67.056 | 61.1488 |  | 60.6752 | 57.9829 | 57.33 | 59.9275 | 61.6502 | 56.9063 | 52.4177
486 |  | 73.4201 | 74.3332 | 74.3843 | 72.5083 | 69.9412 | 67.0062 | 60.819 |  | 60.4729 | 57.7666 | 57.2497 | 59.744 | 61.5247 | 56.9357 | 52.361
488 |  | 73.4859 | 74.2202 | 74.3595 | 72.3025 | 69.8152 | 66.8213 | 60.7032 |  | 60.289 | 57.4629 | 56.8925 | 59.6578 | 61.2943 | 56.7591 | 52.1098
490 |  | 73.2863 | 74.2776 | 74.285 | 72.3243 | 69.8856 | 66.6638 | 60.5924 |  | 59.8466 | 57.2804 | 56.7536 | 59.602 | 61.1135 | 56.6618 | 52.052
492 |  | 73.3072 | 74.1549 | 74.2004 | 72.3886 | 69.7588 | 66.5556 | 60.3587 |  | 59.8039 | 57.0745 | 56.4666 | 59.3777 | 61.0739 | 56.5072 | 51.787
494 |  | 73.2559 | 74.1136 | 74.226 | 72.2035 | 69.6788 | 66.5186 | 60.1286 |  | 59.4257 | 56.9014 | 56.2636 | 59.1193 | 60.8945 | 56.3976 | 51.6446
496 |  | 73.1103 | 74.1196 | 74.1688 | 72.0948 | 69.455 | 66.2986 | 59.79 |  | 59.1627 | 56.6494 | 56.12 | 59.0414 | 60.7568 | 56.2599 | 51.5177
498 |  | 73.089 | 74.061 | 74.1604 | 72.095 | 69.4995 | 66.2857 | 59.6704 |  | 59.1031 | 56.5728 | 55.8157 | 59.0067 | 60.8185 | 56.2139 | 51.4336
500 |  | 73.0107 | 73.9916 | 74.122 | 72.0515 | 69.4832 | 66.1207 | 59.6006 |  | 58.9447 | 56.3923 | 55.7894 | 58.9714 | 60.5911 | 56.0035 | 51.2042
502 |  | 72.9722 | 73.9253 | 74.0317 | 72.0811 | 69.1864 | 65.9576 | 59.2513 |  | 58.7043 | 56.2408 | 55.621 | 58.7551 | 60.628 | 55.9407 | 50.975
504 |  | 72.9275 | 74.0618 | 74.0466 | 72.0417 | 69.1268 | 65.9076 | 59.1197 |  | 58.45 | 55.9875 | 55.3693 | 58.8275 | 60.427 | 55.7631 | 50.8948
506 |  | 72.8276 | 73.927 | 74.0718 | 72.0884 | 69.1529 | 65.872 | 58.8678 |  | 58.3588 | 55.9914 | 55.3386 | 58.8336 | 60.4467 | 55.7229 | 50.7813
508 |  | 72.7894 | 73.8565 | 73.9055 | 71.9933 | 69.0295 | 65.6942 | 58.7466 |  | 58.0133 | 55.7593 | 55.1413 | 58.7097 | 60.2872 | 55.6005 | 50.6504
510 |  | 72.7785 | 73.9376 | 74.033 | 71.9049 | 68.9548 | 65.6507 | 58.5564 |  | 57.9803 | 55.7454 | 55.136 | 58.7373 | 60.211 | 55.6835 | 50.7799
512 |  | 72.6477 | 73.8502 | 73.9198 | 72.0126 | 68.8938 | 65.5423 | 58.228 |  | 57.7481 | 55.5619 | 54.9888 | 58.5158 | 60.1208 | 55.4865 | 50.4486
514 |  | 72.5144 | 73.6972 | 73.7946 | 71.7638 | 68.6547 | 65.2069 | 58.0256 |  | 57.6905 | 55.3928 | 54.8839 | 58.5507 | 59.9648 | 55.3315 | 50.3385
516 |  | 72.5816 | 73.6748 | 73.7408 | 71.7022 | 68.7484 | 65.1317 | 57.7887 |  | 57.4771 | 55.2977 | 54.7715 | 58.5427 | 59.9012 | 55.3136 | 50.231
518 |  | 72.4239 | 73.5773 | 73.7356 | 71.749 | 68.5015 | 65.1253 | 57.6599 |  | 57.3291 | 55.1375 | 54.7154 | 58.5173 | 59.8469 | 55.2484 | 50.0951
520 |  | 72.327 | 73.5878 | 73.7789 | 71.6505 | 68.4365 | 64.8757 | 57.3916 |  | 57.229 | 55.183 | 54.6662 | 58.6192 | 59.72 | 55.0084 | 50.1175
522 |  | 72.2861 | 73.5217 | 73.6516 | 71.6492 | 68.4259 | 64.8295 | 57.278 |  | 57.0911 | 55.1333 | 54.6909 | 58.5161 | 59.6885 | 55.0788 | 49.9534
524 |  | 72.2082 | 73.4316 | 73.5312 | 71.4274 | 68.2527 | 64.6297 | 56.9893 |  | 56.8658 | 55.0353 | 54.6717 | 58.5662 | 59.4604 | 54.9214 | 49.8218
526 |  | 72.1026 | 73.3839 | 73.4668 | 71.2943 | 68.1265 | 64.5182 | 56.8093 |  | 56.8595 | 54.9269 | 54.5474 | 58.5398 | 59.3791 | 54.7997 | 49.7303
528 |  | 72.043 | 73.332 | 73.4354 | 71.3627 | 68.0976 | 64.4151 | 56.6295 |  | 56.7609 | 54.9459 | 54.6406 | 58.5925 | 59.4594 | 54.9051 | 49.6383
530 |  | 71.9729 | 73.2031 | 73.4043 | 71.2953 | 67.8804 | 64.2248 | 56.4247 |  | 56.5508 | 54.9017 | 54.5254 | 58.6654 | 59.297 | 54.7566 | 49.5704
532 |  | 71.8764 | 73.1909 | 73.3251 | 71.1719 | 67.8486 | 64.0898 | 56.1041 |  | 56.3524 | 54.867 | 54.6369 | 58.7168 | 59.1769 | 54.6157 | 49.3896
534 |  | 71.7394 | 73.1356 | 73.2357 | 71.1159 | 67.6327 | 63.8482 | 55.9455 |  | 56.3473 | 54.8071 | 54.5659 | 58.6868 | 59.0347 | 54.7659 | 49.3576
536 |  | 71.6398 | 73.0635 | 73.173 | 71.1383 | 67.5585 | 63.7808 | 55.7582 |  | 56.213 | 54.8418 | 54.5565 | 58.7809 | 59.0084 | 54.6163 | 49.1202
538 |  | 71.5616 | 72.9372 | 73.0379 | 70.9179 | 67.3849 | 63.6715 | 55.452 |  | 56.1094 | 54.7748 | 54.43 | 58.6447 | 58.9322 | 54.5839 | 49.2479
540 |  | 71.4729 | 72.9351 | 73.0323 | 70.9143 | 67.2818 | 63.4639 | 55.3126 |  | 55.9885 | 54.7848 | 54.6012 | 58.7043 | 58.8664 | 54.6373 | 49.0049
542 |  | 71.4257 | 72.8789 | 72.9813 | 70.755 | 67.2918 | 63.2851 | 55.2228 |  | 56.054 | 54.7802 | 54.6684 | 58.8799 | 58.7637 | 54.3904 | 48.9915
544 |  | 71.2281 | 72.8281 | 72.9489 | 70.6973 | 67.1122 | 63.1221 | 54.8769 |  | 55.9658 | 54.8015 | 54.7454 | 58.9234 | 58.6624 | 54.2878 | 48.8859
546 |  | 71.2216 | 72.7127 | 72.8968 | 70.5459 | 66.9831 | 63.0266 | 54.7535 |  | 55.8088 | 54.7949 | 54.6891 | 58.9083 | 58.4639 | 54.4004 | 48.7603
548 |  | 71.0926 | 72.6094 | 72.8293 | 70.4838 | 66.8193 | 62.9694 | 54.5353 |  | 55.9255 | 54.8352 | 54.7393 | 58.8873 | 58.4482 | 54.3372 | 48.6218
550 |  | 71.086 | 72.5989 | 72.6982 | 70.5557 | 66.7698 | 62.7149 | 54.2491 |  | 55.7316 | 54.8449 | 54.7408 | 59.0273 | 58.3774 | 54.2499 | 48.549
552 |  | 70.9087 | 72.4756 | 72.624 | 70.3581 | 66.4657 | 62.5994 | 54.1308 |  | 55.6141 | 54.8637 | 54.8187 | 58.9396 | 58.1639 | 54.1359 | 48.5391
554 |  | 70.8683 | 72.4297 | 72.6076 | 70.4366 | 66.5079 | 62.3376 | 53.9028 |  | 55.6856 | 54.921 | 54.9386 | 59.0871 | 58.1486 | 54.0535 | 48.4333
556 |  | 70.7033 | 72.3337 | 72.3947 | 70.1603 | 66.2787 | 62.1683 | 53.5439 |  | 55.4795 | 54.8915 | 54.9615 | 59.1182 | 58.0575 | 53.9794 | 48.254
558 |  | 70.627 | 72.2571 | 72.3964 | 70.079 | 66.1575 | 62.1307 | 53.5247 |  | 55.5548 | 55.0077 | 54.9448 | 59.095 | 57.9597 | 53.9417 | 48.2741
560 |  | 70.5161 | 72.182 | 72.3098 | 69.9777 | 65.997 | 61.9247 | 53.3184 |  | 55.5245 | 54.9621 | 54.9027 | 59.1637 | 57.8153 | 53.8284 | 48.0453
562 |  | 70.3852 | 72.0463 | 72.252 | 69.9518 | 65.8477 | 61.8416 | 53.0154 |  | 55.3999 | 54.9899 | 55.0173 | 59.2467 | 57.6183 | 53.7943 | 48.0832
564 |  | 70.2842 | 71.9795 | 72.0881 | 69.8208 | 65.7522 | 61.4892 | 52.8126 |  | 55.3825 | 55.0531 | 55.0101 | 59.26 | 57.4521 | 53.7346 | 47.9176
566 |  | 70.1529 | 71.9752 | 72.0504 | 69.7347 | 65.6371 | 61.3956 | 52.6754 |  | 55.438 | 55.1437 | 55.0617 | 59.3485 | 57.4054 | 53.6711 | 47.7935
568 |  | 70.0467 | 71.8782 | 71.99 | 69.6438 | 65.4338 | 61.209 | 52.3896 |  | 55.31 | 55.1719 | 55.2349 | 59.5133 | 57.3318 | 53.6999 | 47.8027
570 |  | 69.9769 | 71.7071 | 71.8568 | 69.4231 | 65.3718 | 61.0226 | 52.1311 |  | 55.3387 | 55.2804 | 55.2101 | 59.4854 | 57.1303 | 53.6447 | 47.7237
572 |  | 69.8998 | 71.6865 | 71.8127 | 69.4252 | 65.1877 | 60.8302 | 51.9218 |  | 55.3325 | 55.2532 | 55.3182 | 59.4323 | 57.152 | 53.6118 | 47.5741
574 |  | 69.723 | 71.5284 | 71.6959 | 69.1633 | 64.9416 | 60.6084 | 51.709 |  | 55.2653 | 55.3188 | 55.3344 | 59.4038 | 56.8985 | 53.5329 | 47.4599
576 |  | 69.6765 | 71.5524 | 71.6796 | 69.2367 | 64.9601 | 60.5368 | 51.5233 |  | 55.4196 | 55.3941 | 55.5181 | 59.5989 | 56.8163 | 53.4758 | 47.3891
578 |  | 69.4566 | 71.3851 | 71.5235 | 69.0448 | 64.8067 | 60.4571 | 51.3005 |  | 55.3107 | 55.4762 | 55.455 | 59.6772 | 56.6698 | 53.4282 | 47.2751
580 |  | 69.3746 | 71.2987 | 71.4267 | 68.948 | 64.6341 | 60.223 | 51.1716 |  | 55.267 | 55.4918 | 55.5777 | 59.7019 | 56.684 | 53.4591 | 47.252
582 |  | 69.2876 | 71.229 | 71.4105 | 68.8785 | 64.5256 | 60.0957 | 50.9828 |  | 55.3885 | 55.6005 | 55.6885 | 59.8062 | 56.5095 | 53.3591 | 47.3053
584 |  | 69.1539 | 71.0924 | 71.2569 | 68.7701 | 64.3067 | 59.8464 | 50.7671 |  | 55.3102 | 55.6339 | 55.666 | 59.698 | 56.463 | 53.1569 | 47.1053
586 |  | 69.0749 | 70.9929 | 71.1527 | 68.6274 | 64.0598 | 59.6615 | 50.5019 |  | 55.2323 | 55.7176 | 55.72 | 59.8821 | 56.19 | 53.113 | 46.8843
588 |  | 68.9857 | 70.9703 | 71.0795 | 68.4506 | 64.0303 | 59.5945 | 50.4323 |  | 55.3934 | 55.8744 | 55.827 | 60.0097 | 56.1893 | 53.2228 | 46.8813
590 |  | 68.8015 | 70.8346 | 70.9444 | 68.4366 | 63.826 | 59.2938 | 50.1522 |  | 55.4442 | 55.8474 | 55.8834 | 60.0356 | 55.9473 | 52.9289 | 46.8221
592 |  | 68.8023 | 70.8447 | 70.9358 | 68.3842 | 63.7294 | 59.2021 | 49.9067 |  | 55.4562 | 55.9592 | 55.9379 | 59.8955 | 55.9015 | 52.9823 | 46.7174
594 |  | 68.7078 | 70.7008 | 70.8344 | 68.2464 | 63.727 | 59.1005 | 49.7422 |  | 55.4019 | 56.0975 | 56.0398 | 59.9613 | 55.6987 | 52.9128 | 46.7328
596 |  | 68.5857 | 70.6041 | 70.7308 | 68.1649 | 63.4484 | 58.8423 | 49.5465 |  | 55.4786 | 56.1087 | 56.0833 | 60.139 | 55.6502 | 52.8783 | 46.603
598 |  | 68.4522 | 70.5893 | 70.618 | 68.0462 | 63.3892 | 58.7994 | 49.2694 |  | 55.5816 | 56.2254 | 56.1717 | 60.1933 | 55.5273 | 52.8048 | 46.6132
600 |  | 68.357 | 70.4655 | 70.5951 | 67.9277 | 63.195 | 58.5334 | 49.1058 |  | 55.561 | 56.3183 | 56.295 | 60.1298 | 55.3264 | 52.7643 | 46.4286
602 |  | 68.3527 | 70.4276 | 70.5531 | 67.8449 | 63.1808 | 58.4011 | 49.0245 |  | 55.6556 | 56.4542 | 56.3422 | 60.2672 | 55.306 | 52.6861 | 46.4077
604 |  | 68.171 | 70.3384 | 70.4437 | 67.7601 | 62.9325 | 58.296 | 48.8136 |  | 55.8859 | 56.4948 | 56.4874 | 60.335 | 55.1699 | 52.5045 | 46.3425
606 |  | 68.0356 | 70.2408 | 70.359 | 67.7027 | 62.8954 | 58.0897 | 48.6366 |  | 55.7245 | 56.6211 | 56.4879 | 60.3731 | 55.0762 | 52.5915 | 46.2596
608 |  | 67.9388 | 70.2022 | 70.2356 | 67.5521 | 62.7346 | 57.9079 | 48.3263 |  | 55.8073 | 56.6614 | 56.5554 | 60.4916 | 54.9677 | 52.4802 | 46.1731
610 |  | 67.7721 | 70.0455 | 70.1294 | 67.3643 | 62.4295 | 57.7572 | 48.1626 |  | 55.9092 | 56.8232 | 56.6495 | 60.5718 | 54.8053 | 52.429 | 46.0991
612 |  | 67.7255 | 69.9873 | 70.0343 | 67.3824 | 62.3683 | 57.5489 | 47.9197 |  | 55.8658 | 56.7923 | 56.7612 | 60.5362 | 54.6983 | 52.3699 | 45.9441
614 |  | 67.6236 | 69.8771 | 69.933 | 67.1529 | 62.1111 | 57.4424 | 47.8294 |  | 55.923 | 56.9486 | 56.7355 | 60.5707 | 54.5517 | 52.1941 | 45.8965
616 |  | 67.4006 | 69.7301 | 69.8092 | 66.9754 | 61.8887 | 57.226 | 47.5955 |  | 56.0615 | 56.9937 | 56.7267 | 60.5574 | 54.3377 | 52.2596 | 45.7303
618 |  | 67.3421 | 69.6728 | 69.7124 | 66.8701 | 61.9171 | 56.9934 | 47.4092 |  | 56.0693 | 57.0979 | 56.8195 | 60.7472 | 54.4481 | 52.1595 | 45.651
620 |  | 67.2237 | 69.5907 | 69.695 | 66.7917 | 61.6129 | 56.9147 | 47.3107 |  | 56.1537 | 57.166 | 57.0546 | 60.6473 | 54.2418 | 52.1318 | 45.6198
622 |  | 67.0479 | 69.4851 | 69.4974 | 66.6498 | 61.6129 | 56.7655 | 47.0503 |  | 56.1295 | 57.2343 | 56.9459 | 60.7731 | 54.0962 | 51.973 | 45.4622
624 |  | 67.0772 | 69.3964 | 69.4506 | 66.6357 | 61.4962 | 56.5888 | 46.8525 |  | 56.3091 | 57.4095 | 57.0376 | 60.8242 | 54.0319 | 51.9506 | 45.4985
626 |  | 66.8188 | 69.3563 | 69.3427 | 66.3988 | 61.3171 | 56.4287 | 46.6901 |  | 56.2854 | 57.3826 | 57.1068 | 60.7434 | 54.0061 | 51.8913 | 45.3503
628 |  | 66.7924 | 69.1396 | 69.1679 | 66.3369 | 61.1618 | 56.1926 | 46.5323 |  | 56.4288 | 57.4844 | 57.1006 | 60.8067 | 53.6944 | 51.7646 | 45.3187
630 |  | 66.5984 | 69.0038 | 69.108 | 66.2173 | 60.8898 | 56.0224 | 46.2332 |  | 56.4905 | 57.5182 | 57.3037 | 60.9533 | 53.6335 | 51.7542 | 45.2462
632 |  | 66.5172 | 68.9709 | 69.0233 | 66.1213 | 60.7158 | 55.8821 | 46.2018 |  | 56.6112 | 57.6561 | 57.3567 | 60.9739 | 53.4042 | 51.6991 | 45.2225
634 |  | 66.4265 | 68.9084 | 68.8977 | 66.0218 | 60.8088 | 55.6899 | 45.8749 |  | 56.7104 | 57.6858 | 57.3663 | 60.9754 | 53.4486 | 51.4793 | 45.0829
636 |  | 66.3278 | 68.797 | 68.861 | 65.9311 | 60.5636 | 55.5755 | 45.8865 |  | 56.6526 | 57.7793 | 57.3991 | 60.9881 | 53.2823 | 51.4717 | 44.9884
638 |  | 66.1933 | 68.7536 | 68.7614 | 65.7543 | 60.3456 | 55.3738 | 45.6891 |  | 56.7281 | 57.9924 | 57.4798 | 61.0348 | 53.1293 | 51.2952 | 44.8571
640 |  | 66.0721 | 68.5992 | 68.6151 | 65.5033 | 60.287 | 55.2465 | 45.4431 |  | 56.839 | 57.986 | 57.5361 | 61.203 | 53.0495 | 51.3871 | 44.8416
642 |  | 65.9669 | 68.586 | 68.4436 | 65.4867 | 60.14 | 55.0031 | 45.3004 |  | 56.9514 | 58.0486 | 57.469 | 61.2818 | 52.9138 | 51.3215 | 44.7789
644 |  | 65.809 | 68.4012 | 68.4643 | 65.4662 | 59.8828 | 54.9683 | 45.0572 |  | 57.0217 | 58.0857 | 57.6519 | 61.1512 | 52.7865 | 51.2043 | 44.7312
646 |  | 65.7748 | 68.3626 | 68.3002 | 65.2036 | 59.8646 | 54.6201 | 44.8187 |  | 57.0546 | 58.1837 | 57.7453 | 61.2336 | 52.6489 | 51.1421 | 44.5457
648 |  | 65.5312 | 68.2899 | 68.2436 | 65.1103 | 59.6153 | 54.6763 | 44.7782 |  | 57.2666 | 58.2745 | 57.8873 | 61.2749 | 52.704 | 51.0061 | 44.5313
650 |  | 65.5153 | 68.2095 | 68.1271 | 64.9687 | 59.385 | 54.3591 | 44.5894 |  | 57.3699 | 58.3607 | 57.8414 | 61.3492 | 52.3168 | 50.9091 | 44.4187
652 |  | 65.4192 | 68.1034 | 68.0044 | 64.8665 | 59.3832 | 54.2561 | 44.3705 |  | 57.2882 | 58.4524 | 57.8782 | 61.3621 | 52.3638 | 50.9772 | 44.4829
654 |  | 65.3253 | 67.9904 | 67.9324 | 64.8029 | 59.1093 | 54.1201 | 44.2669 |  | 57.381 | 58.5205 | 57.8091 | 61.4325 | 52.2244 | 50.7251 | 44.1763
656 |  | 65.1612 | 67.9633 | 67.7639 | 64.5126 | 58.9812 | 53.9062 | 44.1898 |  | 57.3955 | 58.5447 | 57.8472 | 61.4861 | 52.0923 | 50.6963 | 44.1781
658 |  | 65.1012 | 67.7866 | 67.8032 | 64.5793 | 58.9545 | 53.869 | 43.8135 |  | 57.6603 | 58.7205 | 58.1378 | 61.3507 | 52.166 | 50.7431 | 44.2676
660 |  | 65.0147 | 67.7053 | 67.7272 | 64.5187 | 58.8272 | 53.6543 | 43.8074 |  | 57.6104 | 58.8243 | 58.2211 | 61.6095 | 52.0734 | 50.7395 | 44.0897
662 |  | 64.9802 | 67.6682 | 67.6321 | 64.4254 | 58.6599 | 53.6656 | 43.5709 |  | 57.8124 | 58.8902 | 58.1738 | 61.5689 | 52.0001 | 50.5719 | 44.0925
664 |  | 64.8051 | 67.5498 | 67.4689 | 64.135 | 58.5085 | 53.3186 | 43.4204 |  | 57.7388 | 58.8551 | 58.1422 | 61.5665 | 51.8369 | 50.4886 | 43.9835
666 |  | 64.6458 | 67.4613 | 67.3574 | 64.0888 | 58.3842 | 53.1587 | 43.17 |  | 57.8057 | 58.9748 | 58.2338 | 61.6139 | 51.6928 | 50.37 | 43.8002
668 |  | 64.626 | 67.3727 | 67.3449 | 63.942 | 58.3026 | 52.9333 | 43.2473 |  | 58.0661 | 59.0913 | 58.2153 | 61.5314 | 51.6697 | 50.22 | 43.8412
670 |  | 64.4553 | 67.3566 | 67.1887 | 63.7655 | 58.032 | 52.8165 | 42.8228 |  | 58.0514 | 59.0571 | 58.2595 | 61.6826 | 51.5431 | 50.3674 | 43.7612
672 |  | 64.3946 | 67.1962 | 67.1097 | 63.6323 | 57.8894 | 52.7835 | 42.8605 |  | 58.2134 | 59.1633 | 58.4434 | 61.6995 | 51.6689 | 50.2076 | 43.5694
674 |  | 64.2634 | 67.1049 | 67.0494 | 63.5351 | 57.7395 | 52.553 | 42.5318 |  | 58.1917 | 59.3149 | 58.3958 | 61.7918 | 51.3921 | 50.0276 | 43.4993
676 |  | 64.1321 | 67.017 | 66.8456 | 63.493 | 57.5598 | 52.4988 | 42.4572 |  | 58.4197 | 59.2598 | 58.5637 | 61.683 | 51.2463 | 50.0488 | 43.4035
678 |  | 64.0646 | 66.9333 | 66.7734 | 63.3461 | 57.4661 | 52.2871 | 42.1729 |  | 58.4202 | 59.434 | 58.4847 | 61.7713 | 51.352 | 49.9413 | 43.4293
680 |  | 63.941 | 66.8664 | 66.71 | 63.2846 | 57.3125 | 52.2249 | 42.1051 |  | 58.3964 | 59.4925 | 58.5404 | 61.8105 | 51.2642 | 49.8088 | 43.3858
682 |  | 63.8704 | 66.7215 | 66.59 | 63.0897 | 57.2356 | 51.9847 | 41.9883 |  | 58.6891 | 59.4585 | 58.546 | 61.947 | 51.1193 | 49.7918 | 43.2477
684 |  | 63.7201 | 66.7263 | 66.5151 | 63.0677 | 57.012 | 51.8196 | 41.8164 |  | 58.6193 | 59.6479 | 58.6676 | 61.8509 | 51.1204 | 49.7168 | 43.15
686 |  | 63.5806 | 66.5384 | 66.3445 | 62.675 | 56.8139 | 51.4789 | 41.5891 |  | 58.6955 | 59.5891 | 58.7228 | 61.845 | 50.7734 | 49.4795 | 43.0716
688 |  | 63.5285 | 66.5014 | 66.2863 | 62.7918 | 56.9 | 51.4695 | 41.3783 |  | 58.7693 | 59.6419 | 58.8084 | 61.7534 | 50.9174 | 49.5575 | 43.1636
690 |  | 63.5051 | 66.4361 | 66.2224 | 62.5444 | 56.564 | 51.2783 | 41.3677 |  | 58.9323 | 59.7615 | 58.8674 | 61.7957 | 50.7502 | 49.393 | 42.9558
692 |  | 63.321 | 66.2598 | 66.1093 | 62.5346 | 56.5106 | 51.0267 | 41.0593 |  | 58.8083 | 59.6796 | 58.8626 | 61.8215 | 50.6956 | 49.4569 | 42.879
694 |  | 63.1234 | 66.2051 | 66.008 | 62.3654 | 56.1676 | 50.9837 | 40.8494 |  | 59.0395 | 59.8559 | 58.7482 | 61.8179 | 50.5923 | 49.3724 | 42.6831
696 |  | 63.0924 | 66.1382 | 65.8128 | 62.2435 | 56.1755 | 50.7854 | 40.7103 |  | 59.1683 | 59.8273 | 58.7808 | 61.8923 | 50.5705 | 49.104 | 42.6251
698 |  | 62.9444 | 65.9355 | 65.706 | 62.1872 | 56.0066 | 50.7107 | 40.5323 |  | 59.2493 | 59.905 | 58.7658 | 61.9408 | 50.3859 | 49.109 | 42.6511
700 |  | 62.8371 | 65.7732 | 65.591 | 61.9234 | 55.7128 | 50.3506 | 40.3634 |  | 59.1931 | 59.9147 | 58.6551 | 61.8575 | 50.4431 | 49.0905 | 42.4155
702 |  | 62.7415 | 65.7091 | 65.3858 | 61.9175 | 55.6946 | 50.2308 | 40.1455 |  | 59.228 | 59.9531 | 58.8822 | 61.8844 | 50.2651 | 48.8149 | 42.4068
704 |  | 62.7447 | 65.608 | 65.47 | 61.6428 | 55.4156 | 50.1856 | 40.2509 |  | 59.3317 | 60.0145 | 58.7525 | 62.0597 | 50.2091 | 48.8057 | 42.3456
706 |  | 62.593 | 65.5543 | 65.2547 | 61.5595 | 55.3104 | 49.9464 | 39.9537 |  | 59.568 | 60.1105 | 59.0785 | 61.9822 | 50.0086 | 48.6728 | 42.216
708 |  | 62.4774 | 65.537 | 65.2953 | 61.5832 | 55.2952 | 49.9928 | 39.8808 |  | 59.516 | 60.2011 | 58.9536 | 62.0456 | 50.254 | 48.7109 | 42.2154
710 |  | 62.4735 | 65.4339 | 65.2002 | 61.4902 | 55.0246 | 49.7547 | 39.7366 |  | 59.5959 | 60.2079 | 59.1244 | 61.9703 | 50.1248 | 48.4132 | 42.277
712 |  | 62.3596 | 65.2767 | 65.0019 | 61.1833 | 54.7194 | 49.5379 | 39.5694 |  | 59.6598 | 60.2451 | 58.9976 | 61.8997 | 50.0247 | 48.4517 | 42.1392
714 |  | 62.1052 | 65.2804 | 64.9442 | 61.055 | 54.7216 | 49.3893 | 39.3257 |  | 59.6104 | 60.1854 | 59.1413 | 62.0279 | 49.8836 | 48.3366 | 41.8573
716 |  | 62.1543 | 65.2064 | 64.7981 | 61.0344 | 54.6825 | 49.2492 | 39.1653 |  | 59.7769 | 60.3338 | 59.2148 | 61.8209 | 49.7507 | 48.1441 | 41.7392
718 |  | 62.0581 | 65.1294 | 64.7621 | 60.8723 | 54.3402 | 49.0655 | 38.9473 |  | 60.0291 | 60.3767 | 59.1774 | 61.8016 | 49.793 | 48.1742 | 41.8383
720 |  | 61.9786 | 65.0402 | 64.7085 | 60.8365 | 54.4511 | 48.7692 | 38.7609 |  | 59.7437 | 60.388 | 59.2477 | 61.8778 | 49.8464 | 48.1629 | 41.716
722 |  | 61.7715 | 64.9143 | 64.4676 | 60.6007 | 54.0602 | 48.8095 | 38.7395 |  | 59.7489 | 60.3776 | 59.1578 | 61.6914 | 49.8101 | 48.0311 | 41.5028
724 |  | 61.8002 | 64.9303 | 64.4578 | 60.6384 | 54.1411 | 48.8414 | 38.7141 |  | 59.9787 | 60.5494 | 59.4064 | 61.9739 | 49.7673 | 47.874 | 41.5101
726 |  | 61.5882 | 64.722 | 64.2913 | 60.2522 | 53.8478 | 48.4673 | 38.4305 |  | 60.0121 | 60.5515 | 59.1284 | 61.9851 | 49.5901 | 47.6002 | 41.2773
728 |  | 61.4102 | 64.492 | 64.1414 | 60.0438 | 53.492 | 48.2936 | 38.1884 |  | 59.8851 | 60.3688 | 59.0942 | 61.77 | 49.4115 | 47.6933 | 41.4334
730 |  | 61.4033 | 64.5404 | 64.0719 | 60.1749 | 53.7031 | 48.1776 | 38.1789 |  | 60.0123 | 60.4464 | 59.3235 | 61.7931 | 49.5748 | 47.7118 | 41.3211
732 |  | 61.2806 | 64.3792 | 64.0422 | 59.937 | 53.4175 | 47.8015 | 37.8463 |  | 60.151 | 60.4408 | 59.263 | 61.9429 | 49.4162 | 47.4692 | 40.901
734 |  | 61.2004 | 64.3405 | 63.8766 | 59.8589 | 53.2769 | 47.8492 | 37.7659 |  | 60.2402 | 60.5809 | 59.3653 | 61.8335 | 49.4479 | 47.3708 | 40.9917
736 |  | 61.0641 | 64.2736 | 63.8098 | 59.7458 | 53.1716 | 47.5692 | 37.8245 |  | 60.1298 | 60.622 | 59.456 | 61.7722 | 49.4444 | 47.3958 | 40.8787
738 |  | 61.1153 | 64.2127 | 63.5496 | 59.7662 | 52.9467 | 47.4749 | 37.6975 |  | 60.304 | 60.562 | 59.5204 | 61.8633 | 49.3235 | 47.348 | 40.7336
740 |  | 61.095 | 64.0846 | 63.4784 | 59.6548 | 52.9898 | 47.4143 | 37.2998 |  | 60.511 | 60.6634 | 59.5053 | 62.0175 | 49.3068 | 47.1002 | 40.7278
742 |  | 60.8587 | 63.9886 | 63.4412 | 59.2411 | 52.7066 | 47.3103 | 37.4202 |  | 60.3922 | 60.6519 | 59.5101 | 61.6807 | 49.2809 | 46.9916 | 40.5848
744 |  | 60.676 | 63.8485 | 63.3246 | 59.1845 | 52.5667 | 46.8169 | 37.0117 |  | 60.2844 | 60.6804 | 59.4202 | 61.9807 | 49.204 | 46.9876 | 40.305
746 |  | 60.6201 | 63.7765 | 63.2387 | 58.9362 | 52.4725 | 46.8465 | 36.8907 |  | 60.3088 | 60.6076 | 59.7487 | 61.9263 | 49.3065 | 46.8331 | 40.3568
748 |  | 60.6072 | 63.7282 | 63.1721 | 58.908 | 52.3372 | 46.5848 | 36.9353 |  | 60.7102 | 60.7161 | 59.6914 | 61.9475 | 49.1513 | 46.6496 | 40.2731
750 |  | 60.5032 | 63.6594 | 62.9504 | 58.9783 | 52.2667 | 46.6476 | 36.7241 |  | 60.6473 | 60.7349 | 59.5636 | 61.8297 | 49.0144 | 46.4531 | 40.1279
752 |  | 60.5096 | 63.5344 | 62.9691 | 58.6213 | 51.9251 | 46.336 | 36.4855 |  | 60.915 | 60.7865 | 59.7736 | 61.888 | 49.1375 | 46.5099 | 40.1568
754 |  | 60.2969 | 63.4849 | 62.9753 | 58.6218 | 51.869 | 46.0755 | 36.3111 |  | 60.8196 | 60.7897 | 59.7093 | 61.929 | 49.0305 | 46.5394 | 39.9925
756 |  | 60.2751 | 63.4604 | 62.6455 | 58.3022 | 51.4161 | 45.8776 | 36.0737 |  | 60.553 | 60.7297 | 59.5531 | 61.5501 | 48.9199 | 46.2834 | 40.1476
758 |  | 60.1239 | 63.3388 | 62.6294 | 58.4103 | 51.559 | 45.8949 | 36.1589 |  | 60.671 | 60.7606 | 59.6431 | 61.8293 | 49.1663 | 46.2389 | 39.6507
760 |  | 60.0702 | 63.1448 | 62.4509 | 58.0828 | 51.364 | 45.7917 | 35.9434 |  | 60.678 | 60.8976 | 59.7177 | 61.8426 | 48.8986 | 46.1478 | 39.4896
762 |  | 59.925 | 63.1565 | 62.3024 | 57.9153 | 51.3328 | 45.6856 | 35.8928 |  | 60.7816 | 60.7979 | 59.9091 | 61.7542 | 48.7782 | 45.8138 | 39.3767
764 |  | 59.9745 | 63.0706 | 62.4032 | 57.6913 | 51.1332 | 45.7329 | 35.7661 |  | 60.7754 | 60.7259 | 60.0485 | 61.8673 | 48.9949 | 46.0803 | 39.4761
766 |  | 59.5489 | 62.7193 | 62.2192 | 57.6019 | 50.6247 | 45.3346 | 35.3628 |  | 60.6874 | 60.5552 | 59.5082 | 61.7059 | 48.686 | 45.7151 | 39.2354
768 |  | 59.8827 | 62.8525 | 62.2087 | 57.5649 | 50.7445 | 45.2909 | 35.2288 |  | 60.7781 | 60.935 | 59.8259 | 61.5396 | 48.6941 | 45.6856 | 39.363
770 |  | 59.6437 | 62.6165 | 61.817 | 57.157 | 50.6146 | 44.9967 | 34.974 |  | 60.8799 | 60.8327 | 59.8549 | 61.5783 | 48.6305 | 45.6027 | 39.2203
772 |  | 59.6605 | 62.4924 | 61.7478 | 57.4419 | 50.4603 | 45.0219 | 35.3598 |  | 60.9314 | 60.7924 | 59.7734 | 61.4053 | 48.4959 | 45.3512 | 39.1779
774 |  | 59.6215 | 62.5682 | 61.8108 | 57.1598 | 50.4441 | 44.8449 | 35.1403 |  | 60.7897 | 60.8323 | 59.8003 | 61.4783 | 48.5187 | 45.2584 | 38.9822
776 |  | 59.4604 | 62.5904 | 61.7135 | 56.824 | 50.1324 | 44.5295 | 34.7976 |  | 61.3437 | 60.8369 | 59.9065 | 61.491 | 48.5604 | 45.3875 | 38.8142
778 |  | 59.294 | 62.5406 | 61.6584 | 57.0483 | 49.9489 | 44.2737 | 34.8375 |  | 61.0607 | 60.7285 | 59.9426 | 61.5797 | 48.5922 | 45.0415 | 39.2352
780 |  | 59.2025 | 62.4221 | 61.4937 | 56.86 | 49.9522 | 44.4698 | 34.5638 |  | 61.0763 | 60.9189 | 60.2104 | 61.8887 | 48.2516 | 45.0133 | 39.073
782 |  | 59.2718 | 62.2266 | 61.3331 | 56.8338 | 49.69 | 44.3569 | 34.356 |  | 61.0266 | 60.8408 | 59.8858 | 61.2601 | 48.2543 | 44.9312 | 38.9196
784 |  | 58.8501 | 61.9742 | 61.1972 | 56.3765 | 49.2124 | 43.9154 | 34.3426 |  | 61.0557 | 60.7109 | 59.715 | 61.1672 | 48.3645 | 44.8095 | 38.5508
786 |  | 58.9849 | 62.184 | 61.2728 | 56.4895 | 49.6225 | 43.8372 | 34.245 |  | 61.3647 | 61.0338 | 60.1386 | 61.1215 | 48.222 | 44.8751 | 38.5951
788 |  | 58.8034 | 61.9455 | 61.0014 | 56.1102 | 49.4175 | 43.646 | 33.7378 |  | 60.8167 | 60.8471 | 59.7361 | 61.047 | 48.2794 | 44.4478 | 37.8983
790 |  | 58.8465 | 62.0413 | 60.9219 | 56.3826 | 49.109 | 43.9025 | 33.9599 |  | 60.982 | 60.8588 | 60.2084 | 61.466 | 48.391 | 44.2738 | 38.4987
792 |  | 58.5468 | 61.7472 | 60.8227 | 55.7754 | 48.8105 | 43.0178 | 33.5042 |  | 61.1683 | 60.9445 | 59.964 | 61.203 | 48.3183 | 44.0386 | 38.1814
794 |  | 58.6435 | 61.7374 | 60.8196 | 56.2392 | 49.1013 | 43.231 | 33.3907 |  | 60.7999 | 60.9769 | 60.096 | 61.4704 | 48.5715 | 44.4135 | 37.895
796 |  | 58.5699 | 61.641 | 60.4602 | 55.7482 | 49.0838 | 43.0088 | 33.2832 |  | 60.7016 | 60.8591 | 60.0081 | 61.0382 | 48.2399 | 44.0466 | 37.754
798 |  | 58.5764 | 61.6726 | 60.4772 | 55.8815 | 48.543 | 43.3671 | 33.1385 |  | 61.0908 | 60.7484 | 60.0607 | 61.5686 | 48.3814 | 44.0655 | 38.0365
800 |  | 58.1276 | 61.5171 | 60.2134 | 55.4204 | 48.6983 | 41.7444 | 32.6979 |  | 60.6742 | 60.6156 | 60.3853 | 61.6984 | 48.6275 | 43.5186 | 37.6498
802 |  | 58.3626 | 61.4825 | 59.825 | 55.3755 | 47.7639 | 42.3426 | 32.866 |  | 61.1532 | 60.8594 | 59.8885 | 62.1328 | 48.6339 | 44.1963 | 37.3794
804 |  | 58.3223 | 61.2434 | 60.1631 | 55.2883 | 48.1483 | 42.333 | 33.1649 |  | 60.9964 | 61.082 | 60.4109 | 61.6492 | 47.7227 | 43.9723 | 37.4712
806 |  | 57.9729 | 61.4793 | 60.0659 | 55.1913 | 48.2036 | 42.0461 | 32.8001 |  | 61.2655 | 60.8268 | 60.3938 | 61.3017 | 48.4202 | 43.4705 | 37.6888
808 |  | 57.7656 | 61.0803 | 59.5972 | 54.6944 | 47.4528 | 42.422 | 32.2847 |  | 61.7329 | 60.7621 | 60.2331 | 61.1755 | 48.4279 | 43.3327 | 37.0267
810 |  | 58.1758 | 61.1575 | 59.7225 | 54.5407 | 47.4695 | 42.3877 | 32.6347 |  | 61.7441 | 60.6092 | 60.2502 | 60.8903 | 47.6092 | 43.5481 | 37.0116
812 |  | 58.0161 | 61.1255 | 59.9992 | 54.8237 | 47.8549 | 42.2909 | 32.0596 |  | 61.781 | 60.8144 | 60.6042 | 61.0575 | 47.7055 | 43.0325 | 37.1317
814 |  | 57.9042 | 61.4934 | 59.6113 | 55.4557 | 47.0854 | 42.0988 | 32.0391 |  | 61.3297 | 61.1704 | 60.3329 | 60.9763 | 48.1444 | 43.415 | 37.0572
816 |  | 57.9155 | 60.661 | 59.3047 | 54.261 | 47.5647 | 41.919 | 32.33 |  | 61.2845 | 61.0949 | 60.7288 | 61.1852 | 48.2292 | 43.1363 | 37.0881
818 |  | 57.8409 | 60.9651 | 59.5102 | 54.8038 | 46.9288 | 41.2452 | 31.7387 |  | 62.2201 | 61.0577 | 60.1524 | 60.9955 | 47.6364 | 43.0586 | 36.2496
820 |  | 57.886 | 60.7959 | 59.1106 | 54.4999 | 46.8168 | 41.2291 | 31.9425 |  | 61.0481 | 60.9266 | 60.1536 | 61.2063 | 47.925 | 43.1065 | 36.8361
822 |  | 57.9462 | 60.7556 | 59.2392 | 54.0111 | 47.289 | 41.2055 | 31.7881 |  | 61.495 | 60.8714 | 60.5127 | 61.1199 | 47.8629 | 42.1452 | 36.4615
824 |  | 57.6874 | 60.7005 | 59.0184 | 53.5555 | 46.6276 | 41.1845 | 31.942 |  | 61.4554 | 60.809 | 60.3412 | 60.8702 | 47.9559 | 42.8965 | 36.8532
826 |  | 58.0531 | 60.6714 | 58.923 | 54.1475 | 45.9168 | 41.054 | 31.7028 |  | 61.4739 | 61.0407 | 60.1754 | 60.9541 | 47.8717 | 42.3271 | 36.2892
828 |  | 57.8933 | 60.3738 | 58.8316 | 54.0118 | 46.6635 | 40.4928 | 31.3838 |  | 61.7982 | 60.9215 | 60.3324 | 61.0297 | 47.6295 | 42.2696 | 36.4201
830 |  | 57.5491 | 60.4132 | 58.9586 | 53.7422 | 46.0637 | 40.5312 | 30.9543 |  | 61.2038 | 61.1399 | 59.9901 | 60.7264 | 47.8961 | 42.3619 | 36.4067
832 |  | 57.6455 | 60.2865 | 58.9352 | 53.565 | 46.1728 | 40.5882 | 31.4053 |  | 61.4804 | 61.1647 | 60.1865 | 60.546 | 48.1386 | 41.6509 | 36.3202
834 |  | 57.6388 | 60.3025 | 58.7009 | 53.5223 | 46.005 | 39.8198 | 30.8424 |  | 61.3692 | 60.9189 | 60.3605 | 60.9142 | 47.8727 | 42.2723 | 36.2809
836 |  | 57.5322 | 60.1575 | 58.6271 | 53.4787 | 45.7862 | 40.6724 | 30.545 |  | 61.5199 | 60.9859 | 59.9602 | 60.4207 | 47.6012 | 42.3145 | 35.6933
838 |  | 57.3569 | 59.948 | 58.3251 | 53.0765 | 45.4796 | 40.1097 | 30.657 |  | 60.6098 | 60.9302 | 60.2033 | 60.2065 | 47.3131 | 42.3784 | 35.3833
840 |  | 57.5528 | 60.295 | 58.8419 | 53.4534 | 45.7869 | 40.5778 | 30.2837 |  | 61.8686 | 61.1063 | 60.2085 | 60.3677 | 47.6022 | 41.6325 | 36.458
842 |  | 57.6784 | 60.4259 | 58.5595 | 53.6454 | 45.8832 | 40.0178 | 31.095 |  | 62.0294 | 60.8967 | 60.3467 | 60.3017 | 47.8736 | 41.7256 | 36.6979
844 |  | 57.6354 | 60.1584 | 58.5247 | 53.5005 | 46.4392 | 40.0253 | 30.582 |  | 61.7537 | 61.0092 | 60.3688 | 60.1139 | 47.8174 | 41.6712 | 35.9504
846 |  | 57.4561 | 59.5997 | 58.3008 | 52.7349 | 45.51 | 39.8505 | 30.4588 |  | 61.7683 | 61.0421 | 60.7587 | 60.5794 | 47.9792 | 41.7012 | 35.0963
848 |  | 57.5433 | 59.8248 | 58.5056 | 53.034 | 45.7182 | 39.5421 | 29.6458 |  | 61.5028 | 60.8553 | 59.9101 | 60.5269 | 47.5419 | 41.2904 | 34.7361
850 |  | 57.436 | 59.7473 | 58.1212 | 52.9713 | 45.3587 | 39.5999 | 30.3284 |  | 61.5234 | 61.0605 | 60.1905 | 60.2281 | 46.8975 | 41.4082 | 35.5622
절대 투과도 (%), 수직 입사. 장비 출력 그대로 - 보정 없음.

## R_measured
wavelength | HATCN 5 (bare) | HATCN 5 / Ag 4 | HATCN 5 / Ag 5 | HATCN 5 / Ag 6 | HATCN 5 / Ag 7 | HATCN 5 / Ag 8 | HATCN 5 / Ag 10 | HATCN 5 / Ag 12 | MoOx 5 (bare) | MoOx 5 / Ag 4 | MoOx 5 / Ag 5 | MoOx 5 / Ag 6 | MoOx 5 / Ag 7 | MoOx 5 / Ag 8 | MoOx 5 / Ag 10 | MoOx 5 / Ag 12
nm | 1-1 (없음) | 1-2 | 1-3 | 1-4 | 2-1 | 2-2 | 2-3 | 2-4 | 1-9 | 1-10 | 1-11 | 1-12 | 2-9 | 2-10 | 2-11 | 2-12 (없음)
350 |  | 12.0537 | 14.1049 | 11.7377 | 14.5926 | 12.9907 | 15.3769 | 16.2904 | 10.7363 | 11.909 | 11.6372 | 13.499 | 12.8985 | 12.7227 | 14.4308
352 |  | 12.0878 | 13.4056 | 14.2736 | 14.1022 | 15.3271 | 13.9031 | 16.8421 | 11.3601 | 11.8061 | 12.5865 | 12.2737 | 13.7906 | 15.069 | 14.8624
354 |  | 13.1109 | 13.059 | 13.7529 | 14.4777 | 14.5765 | 15.2545 | 17.1133 | 11.2201 | 10.5687 | 13.3703 | 12.5241 | 12.445 | 12.9939 | 14.8258
356 |  | 12.7923 | 13.9671 | 13.6749 | 14.7576 | 16.9033 | 16.448 | 20.7765 | 11.6109 | 11.3657 | 13.4726 | 13.6267 | 13.0557 | 13.1331 | 14.9161
358 |  | 13.4767 | 13.334 | 13.9677 | 16.0064 | 16.3185 | 15.3069 | 18.3721 | 12.2379 | 13.3303 | 13.5955 | 13.3983 | 14.008 | 13.244 | 14.0639
360 |  | 12.9502 | 13.1078 | 13.4061 | 13.9996 | 14.9122 | 13.8824 | 14.9967 | 11.4336 | 13.4754 | 12.0597 | 11.2491 | 14.2235 | 14.5605 | 13.3195
362 |  | 14.8987 | 13.3122 | 13.048 | 12.7703 | 14.0416 | 17.0766 | 17.3978 | 9.8151 | 11.4655 | 12.5674 | 12.1887 | 11.7791 | 11.9149 | 14.7591
364 |  | 13.4753 | 12.5409 | 12.6173 | 12.6209 | 14.7277 | 14.2374 | 16.8263 | 10.641 | 11.2777 | 12.1564 | 12.7415 | 12.0569 | 13.0472 | 14.9527
366 |  | 13.0498 | 12.6657 | 13.005 | 14.9848 | 15.8184 | 15.0362 | 18.5215 | 11.2256 | 12.6446 | 12.5743 | 11.5967 | 14.3232 | 14.9173 | 14.0871
368 |  | 12.8096 | 12.8536 | 12.8839 | 13.6446 | 15.9147 | 15.5142 | 18.8386 | 10.5962 | 12.4652 | 12.6032 | 13.5918 | 14.115 | 14.2709 | 14.5585
370 |  | 13.2975 | 12.2889 | 12.4366 | 13.0326 | 15.0663 | 15.1217 | 18.2986 | 10.4553 | 12.1519 | 12.2483 | 12.2424 | 12.2791 | 13.7731 | 14.3788
372 |  | 12.2545 | 12.7229 | 12.1644 | 12.7192 | 13.7329 | 15.2505 | 18.0595 | 11.1219 | 12.5805 | 12.5414 | 13.0475 | 13.3091 | 15.9874 | 13.7314
374 |  | 12.8971 | 13.0272 | 12.2439 | 14.1049 | 15.869 | 15.8038 | 18.3067 | 10.4991 | 13.0694 | 12.6958 | 13.3118 | 14.2881 | 14.1048 | 14.3941
376 |  | 12.6071 | 11.7492 | 13.0879 | 14.4674 | 14.3729 | 16.0052 | 19.1943 | 10.3082 | 11.5062 | 12.5778 | 12.4846 | 12.0728 | 15.1802 | 14.9657
378 |  | 12.2247 | 13.0697 | 12.6282 | 14.1446 | 14.8039 | 17.1333 | 18.9015 | 10.557 | 11.9463 | 12.4714 | 12.6728 | 13.3341 | 13.9348 | 15.9101
380 |  | 12.5289 | 12.8713 | 13.4399 | 13.6038 | 15.7695 | 16.8689 | 20.7125 | 10.2854 | 12.2093 | 12.5241 | 13.4112 | 14.6745 | 14.2605 | 15.5253
382 |  | 11.9098 | 12.9866 | 13.2303 | 13.7858 | 15.7092 | 16.4916 | 20.1202 | 10.5304 | 12.0169 | 12.9989 | 13.3107 | 14.67 | 14.1046 | 15.8546
384 |  | 11.4995 | 11.797 | 12.3768 | 12.4956 | 15.3538 | 15.6983 | 19.1787 | 9.8428 | 11.6697 | 12.2516 | 12.3289 | 12.7703 | 13.6269 | 15.6344
386 |  | 12.3656 | 11.7491 | 12.0142 | 13.7551 | 14.6425 | 15.8504 | 20.004 | 9.4737 | 11.6783 | 11.8343 | 12.0408 | 13.4155 | 13.9033 | 15.42
388 |  | 12.1089 | 12.105 | 12.8618 | 13.4949 | 15.437 | 16.8641 | 19.9726 | 9.581 | 12.2015 | 12.8941 | 13.0547 | 13.9489 | 14.8047 | 15.9127
390 |  | 11.9591 | 12.6054 | 13.0441 | 13.6748 | 15.4194 | 16.0379 | 19.8443 | 9.5403 | 12.393 | 12.6912 | 13.9215 | 13.6133 | 14.4883 | 15.8119
392 |  | 12.0366 | 11.9641 | 12.5116 | 13.2964 | 14.5286 | 16.4217 | 21.0695 | 9.3897 | 12.0045 | 12.9448 | 13.6412 | 13.3858 | 14.4063 | 16.4779
394 |  | 12.0801 | 12.0771 | 12.3836 | 14.1146 | 15.6885 | 16.8327 | 20.7309 | 9.4885 | 12.1598 | 12.9017 | 13.1791 | 13.9213 | 15.4389 | 16.931
396 |  | 12.0021 | 12.2867 | 12.8551 | 14.3846 | 15.1167 | 17.1497 | 20.4128 | 9.5465 | 12.504 | 13.2645 | 13.2814 | 13.731 | 15.134 | 16.6379
398 |  | 11.9695 | 12.675 | 13.325 | 14.3482 | 16.0177 | 17.7049 | 21.6041 | 9.3507 | 13.0344 | 13.3159 | 13.417 | 14.1537 | 15.9601 | 17.3134
400 |  | 11.6039 | 12.261 | 13.14 | 14.4367 | 16.0683 | 17.334 | 21.5251 | 9.523 | 12.1229 | 13.1215 | 13.6205 | 14.1342 | 15.3677 | 17.1817
402 |  | 12.0357 | 12.304 | 13.2362 | 13.9871 | 16.0096 | 17.5769 | 21.6159 | 9.3026 | 12.2975 | 13.1794 | 13.8326 | 14.5193 | 15.3705 | 16.987
404 |  | 11.7979 | 12.3662 | 13.071 | 14.6326 | 16.1796 | 17.5007 | 21.4296 | 9.2886 | 12.2937 | 13.5565 | 13.8875 | 14.5039 | 15.6352 | 16.9998
406 |  | 11.989 | 12.131 | 12.9923 | 14.3809 | 16.1103 | 17.897 | 21.9417 | 8.984 | 12.3331 | 13.2339 | 13.8304 | 14.5823 | 15.8674 | 17.9217
408 |  | 11.8003 | 12.4213 | 13.0143 | 14.0903 | 15.873 | 17.9369 | 21.797 | 9.1588 | 12.497 | 13.4932 | 14.0781 | 14.8531 | 16.0488 | 18.1033
410 |  | 11.682 | 12.5336 | 12.8555 | 14.4448 | 16.3322 | 17.7778 | 22.0944 | 9.2578 | 12.6717 | 13.5425 | 14.2349 | 14.8431 | 15.8304 | 17.8301
412 |  | 11.9989 | 12.5708 | 13.2093 | 14.7392 | 16.2723 | 18.2568 | 22.0698 | 9.3032 | 12.627 | 13.6021 | 14.3587 | 15.1057 | 15.9912 | 18.2159
414 |  | 12.111 | 12.6107 | 13.0317 | 14.5282 | 16.494 | 18.51 | 22.7628 | 9.1929 | 12.8584 | 13.7214 | 14.2139 | 15.3084 | 16.3435 | 18.4145
416 |  | 12.0842 | 12.5695 | 12.8921 | 14.505 | 16.3839 | 18.192 | 22.6187 | 9.0098 | 12.7869 | 13.8294 | 14.0719 | 15.1147 | 16.4877 | 18.5271
418 |  | 11.6734 | 12.6533 | 13.0566 | 14.5668 | 16.7707 | 18.3654 | 23.0375 | 9.0641 | 12.6747 | 13.8236 | 14.5017 | 15.4831 | 16.4333 | 18.9237
420 |  | 11.8077 | 12.9266 | 13.3012 | 14.9986 | 17.075 | 18.8184 | 23.252 | 9.1204 | 13.3832 | 14.2924 | 15.0213 | 15.6872 | 16.6626 | 19.1001
422 |  | 11.9848 | 12.8266 | 13.5501 | 14.995 | 16.7281 | 19.2259 | 23.8142 | 9.1627 | 13.2886 | 14.5306 | 15.1168 | 15.7494 | 17.2699 | 18.8028
424 |  | 12.2986 | 12.8985 | 13.4548 | 15.3846 | 17.1341 | 19.2615 | 24.1126 | 9.165 | 13.5622 | 14.5341 | 15.2655 | 15.9592 | 17.4262 | 19.309
426 |  | 12.0599 | 12.8102 | 13.343 | 14.8759 | 16.9811 | 19.232 | 24.0294 | 8.8663 | 13.106 | 14.5571 | 15.3038 | 16.1653 | 17.0231 | 19.2708
428 |  | 12.3406 | 13.0598 | 13.5623 | 15.3344 | 17.3053 | 19.3054 | 24.4144 | 8.9308 | 13.4197 | 14.7489 | 15.1892 | 16.1229 | 17.1211 | 19.3073
430 |  | 12.1879 | 12.7992 | 13.4134 | 15.1689 | 17.2211 | 19.4398 | 24.6584 | 8.8597 | 13.5775 | 14.8767 | 15.5716 | 16.2284 | 17.411 | 19.6178
432 |  | 11.686 | 12.9309 | 13.7192 | 15.3207 | 17.4325 | 19.7978 | 24.6322 | 8.7823 | 13.7151 | 14.7617 | 15.745 | 16.4185 | 17.5863 | 19.6377
434 |  | 11.8928 | 12.9307 | 13.4197 | 15.3879 | 17.5379 | 19.8688 | 25.0193 | 8.7629 | 13.5464 | 15.0007 | 15.8654 | 16.2553 | 17.6343 | 19.8926
436 |  | 12.418 | 12.9802 | 13.582 | 15.5305 | 17.4489 | 19.8772 | 25.4865 | 8.7786 | 13.9245 | 15.2425 | 15.7644 | 16.5632 | 17.5812 | 19.8755
438 |  | 12.0686 | 12.8242 | 13.6923 | 15.3822 | 17.6416 | 19.9247 | 25.5698 | 8.8202 | 13.8298 | 15.2547 | 15.95 | 16.728 | 17.6161 | 19.974
440 |  | 12.3029 | 13.098 | 13.7924 | 15.7565 | 17.8194 | 20.2469 | 25.7536 | 8.7675 | 13.9434 | 15.3551 | 16.3901 | 16.7314 | 17.8418 | 20.1383
442 |  | 12.2946 | 13.0241 | 13.6481 | 15.4516 | 18.0364 | 20.4779 | 25.9446 | 8.8179 | 14.143 | 15.4046 | 16.4445 | 16.6511 | 18.1775 | 20.3779
444 |  | 12.1532 | 12.9435 | 13.6537 | 15.7953 | 18.1517 | 20.5891 | 26.3812 | 8.6873 | 14.2161 | 15.4969 | 16.4934 | 16.9427 | 17.9131 | 20.2956
446 |  | 12.3624 | 13.1996 | 13.7117 | 15.691 | 18.1581 | 20.6275 | 26.4268 | 8.6394 | 14.1992 | 15.6698 | 16.3427 | 17.0847 | 18.2838 | 20.4517
448 |  | 12.3544 | 13.1694 | 13.906 | 16.1053 | 18.165 | 21.064 | 26.746 | 8.6096 | 14.384 | 15.8779 | 16.7419 | 17.1239 | 18.1228 | 20.6649
450 |  | 12.2647 | 13.1689 | 13.7654 | 16.1447 | 18.4073 | 21.0306 | 26.91 | 8.7767 | 14.4906 | 15.955 | 17.0231 | 17.0445 | 18.3623 | 20.7171
452 |  | 12.3295 | 13.4314 | 13.9748 | 16.0818 | 18.6006 | 21.359 | 27.3371 | 8.7765 | 14.573 | 16.175 | 17.0341 | 17.5702 | 18.5858 | 20.8188
454 |  | 12.1554 | 13.0555 | 13.8154 | 15.9936 | 18.6414 | 21.1936 | 27.5104 | 8.6224 | 14.2941 | 15.985 | 16.9349 | 17.2663 | 18.4759 | 20.8548
456 |  | 12.2409 | 13.2555 | 14.2138 | 16.1924 | 18.7833 | 21.5235 | 27.5535 | 8.4878 | 14.5831 | 16.1044 | 17.2005 | 17.4129 | 18.6767 | 20.948
458 |  | 12.064 | 13.1493 | 14.0617 | 16.0682 | 18.8307 | 21.6208 | 27.6758 | 8.4601 | 14.5674 | 16.1489 | 17.2202 | 17.3977 | 18.4068 | 20.9385
460 |  | 12.5115 | 13.4566 | 14.1675 | 16.2572 | 19.1849 | 21.8402 | 28.1821 | 8.4982 | 14.7774 | 16.3386 | 17.2717 | 17.4704 | 18.8065 | 21.1908
462 |  | 12.2814 | 13.5744 | 14.2216 | 16.2991 | 19.1866 | 22.0356 | 28.4356 | 8.5731 | 14.972 | 16.4036 | 17.349 | 17.8257 | 18.746 | 21.1822
464 |  | 12.3905 | 13.4657 | 14.2039 | 16.4078 | 19.4036 | 22.1527 | 28.7112 | 8.5861 | 15.0915 | 16.5805 | 17.4139 | 17.6415 | 18.7354 | 21.3506
466 |  | 12.2955 | 13.4854 | 14.3935 | 16.5241 | 19.345 | 22.4201 | 28.9664 | 8.4689 | 14.8887 | 16.6075 | 17.5315 | 17.8027 | 18.8381 | 21.3616
468 |  | 12.4851 | 13.5603 | 14.3718 | 16.8057 | 19.7108 | 22.5534 | 29.089 | 8.5409 | 14.9917 | 16.7932 | 17.6734 | 17.8226 | 18.9277 | 21.4648
470 |  | 12.3246 | 13.5221 | 14.2837 | 16.6765 | 19.6673 | 22.6578 | 29.268 | 8.4261 | 15.1018 | 16.6225 | 17.4385 | 17.8675 | 18.9392 | 21.4581
472 |  | 12.4392 | 13.6031 | 14.4065 | 16.7518 | 19.8953 | 22.7732 | 29.5464 | 8.4296 | 15.1521 | 16.7019 | 17.6343 | 18.0434 | 19.0544 | 21.5228
474 |  | 12.4323 | 13.5754 | 14.3547 | 16.9062 | 19.9605 | 22.8282 | 29.9857 | 8.5197 | 15.2373 | 16.857 | 17.8708 | 18.0016 | 19.1805 | 21.5302
476 |  | 12.4905 | 13.7092 | 14.459 | 16.937 | 20.0165 | 23.0174 | 30.122 | 8.4267 | 15.3255 | 16.8837 | 17.861 | 18.0589 | 19.323 | 21.6981
478 |  | 12.475 | 13.7453 | 14.7178 | 17.1791 | 20.2784 | 23.3145 | 30.2602 | 8.4981 | 15.3284 | 16.9697 | 17.8568 | 17.9371 | 19.1836 | 21.7341
480 |  | 12.5536 | 13.8326 | 14.6487 | 17.238 | 20.2555 | 23.4289 | 30.5905 | 8.3504 | 15.5816 | 16.9519 | 18.0822 | 18.1773 | 19.3169 | 21.8444
482 |  | 12.6912 | 13.8271 | 14.8339 | 17.2523 | 20.3479 | 23.5643 | 30.7766 | 8.4438 | 15.5301 | 17.1059 | 17.9673 | 18.08 | 19.4184 | 21.869
484 |  | 12.7444 | 13.8579 | 14.8335 | 17.4105 | 20.47 | 23.791 | 31.1582 | 8.3531 | 15.5561 | 17.0284 | 17.9904 | 18.0548 | 19.5182 | 21.9258
486 |  | 12.7557 | 13.9578 | 14.7987 | 17.4389 | 20.702 | 24.08 | 31.441 | 8.3485 | 15.6561 | 17.1927 | 18.1979 | 18.0698 | 19.5001 | 22.0707
488 |  | 12.7387 | 13.9077 | 14.9164 | 17.5034 | 20.8188 | 24.3368 | 31.5663 | 8.3504 | 15.6383 | 17.1392 | 18.2503 | 18.2048 | 19.6042 | 21.996
490 |  | 12.8027 | 14.0135 | 15.0621 | 17.6342 | 20.9168 | 24.3308 | 32.0342 | 8.4212 | 15.715 | 17.2166 | 18.2214 | 18.2212 | 19.5863 | 22.2309
492 |  | 12.7089 | 14.0051 | 15.0894 | 17.8852 | 20.9991 | 24.4201 | 32.2121 | 8.3269 | 15.7696 | 17.2331 | 18.2737 | 18.1944 | 19.725 | 22.2328
494 |  | 12.8374 | 14.115 | 15.1333 | 17.8094 | 21.3004 | 24.7195 | 32.6404 | 8.3723 | 15.7597 | 17.2836 | 18.1775 | 18.0519 | 19.6318 | 22.2214
496 |  | 12.8005 | 14.1539 | 15.0867 | 17.9587 | 21.2521 | 24.9001 | 32.6098 | 8.3629 | 15.7978 | 17.2188 | 18.3511 | 18.1597 | 19.866 | 22.2724
498 |  | 12.8646 | 14.1836 | 15.139 | 18.1199 | 21.4662 | 25.0154 | 32.9983 | 8.41 | 15.9007 | 17.3059 | 18.3101 | 18.1617 | 19.797 | 22.3525
500 |  | 12.846 | 14.3161 | 15.2988 | 18.1085 | 21.6158 | 25.3084 | 33.2064 | 8.272 | 15.8864 | 17.3693 | 18.2192 | 18.0905 | 19.9046 | 22.2468
502 |  | 12.8723 | 14.353 | 15.435 | 18.3084 | 21.8314 | 25.3192 | 33.4342 | 8.2677 | 15.9653 | 17.4001 | 18.4063 | 18.1277 | 19.9726 | 22.3523
504 |  | 12.92 | 14.3837 | 15.4858 | 18.4243 | 22.0005 | 25.534 | 33.6385 | 8.2928 | 15.9489 | 17.3694 | 18.2187 | 18.0498 | 20.0199 | 22.5276
506 |  | 13.0317 | 14.447 | 15.5945 | 18.496 | 22.138 | 25.7816 | 33.9355 | 8.2563 | 16.1056 | 17.472 | 18.2919 | 18.2299 | 20.1486 | 22.6205
508 |  | 12.9472 | 14.5052 | 15.5704 | 18.543 | 22.2741 | 26.0506 | 34.2201 | 8.2614 | 16.0702 | 17.3627 | 18.2815 | 18.1715 | 20.1386 | 22.5979
510 |  | 13.1632 | 14.6207 | 15.737 | 18.7548 | 22.5583 | 26.1903 | 34.428 | 8.3554 | 16.1534 | 17.4333 | 18.1733 | 18.2369 | 20.257 | 22.6608
512 |  | 13.1911 | 14.5716 | 15.7144 | 18.7777 | 22.5535 | 26.3374 | 34.726 | 8.2993 | 16.1213 | 17.3764 | 18.2979 | 18.167 | 20.1816 | 22.6442
514 |  | 13.2203 | 14.6006 | 15.7895 | 18.8405 | 22.617 | 26.5595 | 34.9588 | 8.1916 | 16.1312 | 17.3441 | 18.0355 | 18.076 | 20.3355 | 22.6783
516 |  | 13.1336 | 14.7332 | 15.7782 | 18.901 | 22.9288 | 26.7087 | 35.1265 | 8.2458 | 16.2127 | 17.4069 | 18.1978 | 18.1336 | 20.5278 | 22.7622
518 |  | 13.2166 | 14.7334 | 15.8224 | 19.1228 | 22.9668 | 26.8867 | 35.3646 | 8.182 | 16.2166 | 17.3224 | 18.0983 | 17.9662 | 20.5753 | 22.6965
520 |  | 13.2814 | 14.9265 | 15.9539 | 19.1988 | 23.2451 | 27.0581 | 35.705 | 8.1648 | 16.28 | 17.3442 | 18.1672 | 17.9993 | 20.5295 | 22.9637
522 |  | 13.3882 | 14.8894 | 16.0781 | 19.3517 | 23.3823 | 27.3457 | 35.9343 | 8.2368 | 16.3041 | 17.3886 | 18.0925 | 18.0787 | 20.5805 | 23.0323
524 |  | 13.2538 | 14.9976 | 16.1948 | 19.4964 | 23.4785 | 27.5501 | 36.1637 | 8.2505 | 16.3489 | 17.3715 | 18.1369 | 18.1078 | 20.8881 | 23.1493
526 |  | 13.3973 | 15.0919 | 16.2613 | 19.5148 | 23.6418 | 27.691 | 36.2698 | 8.2029 | 16.3571 | 17.3039 | 18.0321 | 17.9778 | 20.8872 | 23.117
528 |  | 13.4569 | 15.1241 | 16.3096 | 19.6114 | 23.8023 | 27.8611 | 36.5437 | 8.2253 | 16.3397 | 17.3257 | 18.0211 | 17.9367 | 20.8623 | 23.2068
530 |  | 13.5604 | 15.1706 | 16.3894 | 19.7134 | 24.0891 | 28.1112 | 36.8978 | 8.2858 | 16.4594 | 17.3509 | 18.117 | 18.0608 | 21.0945 | 23.3389
532 |  | 13.5844 | 15.2155 | 16.5381 | 19.8722 | 24.0216 | 28.2431 | 37.0977 | 8.2147 | 16.4019 | 17.2609 | 17.9938 | 18.0628 | 21.0581 | 23.3146
534 |  | 13.5735 | 15.2381 | 16.4981 | 19.9467 | 24.1631 | 28.4119 | 37.2763 | 8.2003 | 16.3684 | 17.2553 | 17.9144 | 17.8886 | 21.0503 | 23.4611
536 |  | 13.6419 | 15.2928 | 16.5861 | 20.1014 | 24.3782 | 28.6777 | 37.5529 | 8.1297 | 16.3917 | 17.2223 | 17.9731 | 17.876 | 21.1999 | 23.3531
538 |  | 13.597 | 15.401 | 16.6447 | 20.2 | 24.5574 | 28.7972 | 37.6956 | 8.1503 | 16.4344 | 17.1276 | 17.902 | 17.971 | 21.2782 | 23.492
540 |  | 13.6712 | 15.3831 | 16.7407 | 20.3204 | 24.6289 | 29.0108 | 38.0606 | 8.1989 | 16.3535 | 17.1775 | 17.9016 | 17.8554 | 21.2879 | 23.5553
542 |  | 13.7684 | 15.5042 | 16.8219 | 20.5427 | 24.8663 | 29.2277 | 38.347 | 8.1699 | 16.3907 | 17.0655 | 17.7998 | 17.8036 | 21.4971 | 23.623
544 |  | 13.827 | 15.5207 | 16.9453 | 20.5828 | 25.1041 | 29.421 | 38.4735 | 8.1286 | 16.375 | 17.0835 | 17.7198 | 17.8662 | 21.5278 | 23.6494
546 |  | 13.8509 | 15.6877 | 17.0347 | 20.7212 | 25.2059 | 29.5131 | 38.7745 | 8.175 | 16.3993 | 17.1356 | 17.7925 | 17.8937 | 21.6882 | 23.8285
548 |  | 13.9577 | 15.7599 | 17.0941 | 20.8746 | 25.2737 | 29.7428 | 39.0628 | 8.1872 | 16.4567 | 17.0737 | 17.6825 | 17.8621 | 21.7383 | 23.8773
550 |  | 13.9736 | 15.8603 | 17.2147 | 21.0065 | 25.6012 | 29.9654 | 39.2742 | 8.1476 | 16.4223 | 17.0187 | 17.6164 | 17.9395 | 21.8493 | 23.9472
552 |  | 14.026 | 15.7767 | 17.2528 | 20.9965 | 25.6129 | 30.061 | 39.3751 | 8.0752 | 16.3498 | 16.9688 | 17.5015 | 17.8019 | 21.8576 | 23.869
554 |  | 14.0334 | 15.9158 | 17.2782 | 21.126 | 25.9269 | 30.247 | 39.6765 | 8.1096 | 16.3707 | 16.8968 | 17.535 | 17.8341 | 22.0543 | 24.1322
556 |  | 14.0542 | 15.9825 | 17.4082 | 21.3009 | 25.9888 | 30.5399 | 39.8324 | 8.1644 | 16.3793 | 16.8266 | 17.557 | 17.7483 | 22.0396 | 24.241
558 |  | 14.2131 | 16.0965 | 17.5092 | 21.4117 | 26.227 | 30.7327 | 40.0609 | 8.118 | 16.3591 | 16.8966 | 17.4489 | 17.928 | 22.156 | 24.2686
560 |  | 14.2384 | 16.0332 | 17.5891 | 21.5107 | 26.3618 | 30.7639 | 40.3619 | 8.0841 | 16.3413 | 16.8196 | 17.383 | 17.7724 | 22.2239 | 24.2716
562 |  | 14.2882 | 16.2184 | 17.6513 | 21.6781 | 26.522 | 31.0328 | 40.5633 | 8.1194 | 16.3639 | 16.7835 | 17.4671 | 17.7495 | 22.3197 | 24.4356
564 |  | 14.3213 | 16.2045 | 17.7179 | 21.7463 | 26.5472 | 31.2759 | 40.7132 | 8.0721 | 16.3733 | 16.6972 | 17.3445 | 17.7121 | 22.4209 | 24.4054
566 |  | 14.2698 | 16.2527 | 17.7553 | 21.83 | 26.7727 | 31.4624 | 40.8447 | 8.1088 | 16.2615 | 16.6356 | 17.3551 | 17.7565 | 22.5213 | 24.4985
568 |  | 14.3535 | 16.3272 | 17.9036 | 21.9948 | 27.0525 | 31.6072 | 41.226 | 8.066 | 16.2465 | 16.6149 | 17.1785 | 17.7347 | 22.7073 | 24.5782
570 |  | 14.5167 | 16.3885 | 18.0256 | 22.1436 | 27.1321 | 31.721 | 41.3801 | 8.0975 | 16.3493 | 16.5372 | 17.2198 | 17.7603 | 22.677 | 24.7064
572 |  | 14.4596 | 16.4593 | 18.1658 | 22.225 | 27.3015 | 32.0298 | 41.562 | 8.0659 | 16.3281 | 16.569 | 17.1284 | 17.826 | 22.8413 | 24.7431
574 |  | 14.5394 | 16.5878 | 18.1639 | 22.5606 | 27.4652 | 32.174 | 41.8031 | 8.0851 | 16.2473 | 16.5125 | 17.0557 | 17.8554 | 22.9344 | 24.872
576 |  | 14.618 | 16.6378 | 18.2786 | 22.5613 | 27.7014 | 32.3699 | 42.0944 | 8.0759 | 16.3135 | 16.4903 | 17.0753 | 17.8259 | 23.0762 | 24.9722
578 |  | 14.6016 | 16.6532 | 18.3375 | 22.5773 | 27.7785 | 32.5446 | 42.2633 | 8.068 | 16.2285 | 16.3657 | 17.0784 | 17.8155 | 23.0444 | 24.9612
580 |  | 14.8166 | 16.7097 | 18.437 | 22.744 | 28.005 | 32.688 | 42.4436 | 8.0794 | 16.2456 | 16.3928 | 16.9633 | 17.8302 | 23.1706 | 25.0254
582 |  | 14.7307 | 16.8138 | 18.4421 | 22.8682 | 28.1713 | 32.8608 | 42.6411 | 8.0571 | 16.2011 | 16.37 | 16.999 | 17.7851 | 23.2968 | 25.2394
584 |  | 14.7905 | 16.9339 | 18.5958 | 22.9312 | 28.2649 | 33.0867 | 42.9606 | 8.0838 | 16.2588 | 16.3067 | 16.8574 | 17.8971 | 23.3382 | 25.1996
586 |  | 14.7841 | 17.0014 | 18.6724 | 23.1526 | 28.4721 | 33.2792 | 43.0387 | 8.0461 | 16.1273 | 16.2699 | 16.9477 | 17.7737 | 23.4436 | 25.3151
588 |  | 14.9518 | 17.1016 | 18.6773 | 23.2825 | 28.5736 | 33.495 | 43.3667 | 8.0858 | 16.1585 | 16.29 | 16.8923 | 17.8578 | 23.6396 | 25.5125
590 |  | 14.8617 | 17.0766 | 18.8149 | 23.381 | 28.6256 | 33.5852 | 43.5843 | 8.0237 | 16.055 | 16.1604 | 16.8319 | 17.8758 | 23.5911 | 25.3906
592 |  | 14.9935 | 17.1343 | 18.9062 | 23.4557 | 28.8374 | 33.8547 | 43.629 | 7.9822 | 16.0474 | 16.1181 | 16.7769 | 17.7289 | 23.734 | 25.5987
594 |  | 14.9646 | 17.2602 | 18.9536 | 23.6542 | 28.9607 | 33.934 | 43.961 | 8.0209 | 16.0961 | 16.1208 | 16.7568 | 17.818 | 23.8934 | 25.7063
596 |  | 15.127 | 17.2956 | 19.1354 | 23.7266 | 29.1674 | 34.1223 | 44.0924 | 7.955 | 15.9678 | 16.0388 | 16.6345 | 17.7997 | 23.9013 | 25.7217
598 |  | 15.1624 | 17.3871 | 19.14 | 23.8694 | 29.3544 | 34.3372 | 44.4362 | 8.0388 | 15.9724 | 16.0021 | 16.6798 | 17.8568 | 24.0131 | 25.9085
600 |  | 15.1728 | 17.4643 | 19.2685 | 24.0813 | 29.4805 | 34.5273 | 44.5579 | 8.0633 | 15.9682 | 15.9938 | 16.6713 | 17.8819 | 24.002 | 26.0761
602 |  | 15.2336 | 17.5191 | 19.3038 | 24.2165 | 29.6875 | 34.7071 | 44.7152 | 8.0498 | 16.0064 | 15.9672 | 16.631 | 17.8783 | 24.1269 | 26.194
604 |  | 15.2839 | 17.5723 | 19.3987 | 24.2058 | 29.8094 | 34.9008 | 44.848 | 8.0184 | 15.9273 | 15.8524 | 16.6187 | 17.904 | 24.2733 | 26.2285
606 |  | 15.364 | 17.7528 | 19.5948 | 24.3248 | 30.016 | 35.0969 | 45.2301 | 8.0212 | 15.9549 | 15.8562 | 16.5739 | 17.8775 | 24.3503 | 26.3419
608 |  | 15.248 | 17.7446 | 19.6074 | 24.5711 | 30.1052 | 35.1375 | 45.3348 | 7.9535 | 15.809 | 15.7966 | 16.5153 | 17.7914 | 24.3255 | 26.271
610 |  | 15.3239 | 17.8097 | 19.65 | 24.653 | 30.3616 | 35.3746 | 45.4895 | 8.0106 | 15.8785 | 15.6988 | 16.5011 | 17.8133 | 24.4651 | 26.4705
612 |  | 15.4814 | 17.8416 | 19.6861 | 24.782 | 30.3181 | 35.5759 | 45.704 | 7.8791 | 15.7579 | 15.6846 | 16.4405 | 17.8333 | 24.5449 | 26.568
614 |  | 15.5104 | 17.9244 | 19.8451 | 24.941 | 30.7025 | 35.7747 | 45.8732 | 8.0012 | 15.8124 | 15.6646 | 16.4292 | 17.8688 | 24.5295 | 26.6323
616 |  | 15.5342 | 18.0427 | 19.9695 | 25.0083 | 30.8425 | 35.8544 | 46.0693 | 7.9717 | 15.6882 | 15.6703 | 16.4538 | 17.9077 | 24.8058 | 26.6795
618 |  | 15.6313 | 18.059 | 20.0601 | 25.1015 | 30.9427 | 36.1409 | 46.2735 | 7.9661 | 15.6941 | 15.6061 | 16.1576 | 17.8972 | 24.7714 | 26.8513
620 |  | 15.6793 | 18.1605 | 20.1436 | 25.2579 | 31.2762 | 36.2823 | 46.521 | 8.0598 | 15.7098 | 15.6338 | 16.3416 | 17.9944 | 24.908 | 26.9314
622 |  | 15.7619 | 18.2727 | 20.2539 | 25.2814 | 31.1603 | 36.4268 | 46.5645 | 7.9857 | 15.6946 | 15.5734 | 16.3342 | 17.9944 | 24.9663 | 27.049
624 |  | 15.7033 | 18.3117 | 20.3547 | 25.5507 | 31.523 | 36.6338 | 46.9222 | 8.0078 | 15.6554 | 15.5558 | 16.2679 | 18.0682 | 25.0493 | 27.0942
626 |  | 15.8703 | 18.2644 | 20.3946 | 25.6028 | 31.5389 | 36.8267 | 47.0359 | 7.9187 | 15.5384 | 15.504 | 16.2 | 18.062 | 25.1011 | 27.3195
628 |  | 15.8941 | 18.3939 | 20.4315 | 25.742 | 31.7438 | 37.1346 | 47.2652 | 7.959 | 15.4986 | 15.3951 | 16.3169 | 18.1122 | 25.2744 | 27.3743
630 |  | 15.8132 | 18.4584 | 20.5211 | 25.9143 | 31.9286 | 37.1507 | 47.3552 | 7.9567 | 15.5056 | 15.3867 | 16.1829 | 18.0544 | 25.2754 | 27.4519
632 |  | 15.9259 | 18.5193 | 20.6494 | 25.9962 | 32.0597 | 37.2783 | 47.5438 | 8.027 | 15.4065 | 15.3939 | 16.2476 | 18.1259 | 25.3791 | 27.5451
634 |  | 16.0461 | 18.6159 | 20.669 | 26.183 | 32.1392 | 37.4467 | 47.8401 | 7.9356 | 15.4826 | 15.3088 | 16.2354 | 18.1069 | 25.4888 | 27.658
636 |  | 16.0124 | 18.7137 | 20.8713 | 26.4524 | 32.3228 | 37.7474 | 47.9855 | 7.9724 | 15.4136 | 15.277 | 16.1649 | 18.2123 | 25.4638 | 27.6928
638 |  | 16.1435 | 18.7992 | 20.8902 | 26.5149 | 32.6329 | 37.8208 | 48.2085 | 7.94 | 15.3232 | 15.3003 | 16.3242 | 18.1236 | 25.5321 | 27.9226
640 |  | 16.1949 | 18.8943 | 21.0049 | 26.5211 | 32.6057 | 37.9798 | 48.3017 | 8.0427 | 15.3583 | 15.257 | 16.1658 | 18.2106 | 25.6854 | 27.951
642 |  | 16.1489 | 18.9142 | 21.0806 | 26.5872 | 32.9001 | 38.2645 | 48.4741 | 7.971 | 15.3298 | 15.2379 | 16.2165 | 18.2508 | 25.7712 | 28.0874
644 |  | 16.2166 | 18.9646 | 21.1789 | 26.8007 | 32.9185 | 38.3504 | 48.7556 | 7.9458 | 15.2645 | 15.2586 | 16.1255 | 18.263 | 25.7439 | 28.2308
646 |  | 16.2927 | 19.0696 | 21.3591 | 27.0723 | 33.0872 | 38.5633 | 48.8784 | 7.9001 | 15.2386 | 15.165 | 16.1447 | 18.3033 | 25.8119 | 28.2687
648 |  | 16.3262 | 19.1728 | 21.3642 | 27.0294 | 33.0978 | 38.7171 | 49.086 | 8.0079 | 15.1479 | 15.1591 | 16.0682 | 18.3918 | 25.9619 | 28.3904
650 |  | 16.3313 | 19.126 | 21.4326 | 27.2182 | 33.4539 | 38.8385 | 49.1712 | 7.8956 | 15.0705 | 15.1175 | 16.0601 | 18.3912 | 25.9774 | 28.4203
652 |  | 16.4371 | 19.2084 | 21.4949 | 27.2261 | 33.5714 | 39.0668 | 49.5058 | 7.8237 | 15.1205 | 15.0507 | 16.1073 | 18.4179 | 25.9525 | 28.5125
654 |  | 16.3863 | 19.3157 | 21.6195 | 27.4078 | 33.711 | 39.1846 | 49.5968 | 7.9174 | 15.0233 | 15.047 | 16.0485 | 18.2806 | 26.0549 | 28.6058
656 |  | 16.543 | 19.4192 | 21.6796 | 27.5025 | 33.8669 | 39.461 | 49.7804 | 7.9423 | 15.0042 | 15.018 | 16.1094 | 18.4163 | 26.0731 | 28.7099
658 |  | 16.6399 | 19.5771 | 21.7949 | 27.5942 | 34.16 | 39.694 | 49.9672 | 7.9927 | 15.1181 | 15.1073 | 16.1106 | 18.5198 | 26.346 | 28.9118
660 |  | 16.5674 | 19.574 | 21.9484 | 27.872 | 34.2601 | 39.7721 | 50.2013 | 8.0233 | 15.0726 | 15.1004 | 15.9871 | 18.4938 | 26.2677 | 29.043
662 |  | 16.6453 | 19.625 | 22.0645 | 28.0815 | 34.3481 | 40.0204 | 50.3925 | 7.9956 | 14.9474 | 15.0081 | 16.1736 | 18.559 | 26.4331 | 29.236
664 |  | 16.6353 | 19.6561 | 21.9532 | 28.1138 | 34.4833 | 40.0033 | 50.4534 | 7.8701 | 14.8717 | 14.9137 | 15.9729 | 18.5554 | 26.4384 | 29.2343
666 |  | 16.6321 | 19.7036 | 22.1356 | 28.3392 | 34.58 | 40.1078 | 50.7426 | 7.8885 | 14.8739 | 14.9179 | 16.073 | 18.5577 | 26.5281 | 29.3318
668 |  | 16.8029 | 19.8093 | 22.2505 | 28.4592 | 34.7338 | 40.3915 | 50.7959 | 7.9883 | 14.9223 | 14.9793 | 15.9041 | 18.6149 | 26.6193 | 29.5794
670 |  | 16.8731 | 20.0146 | 22.4673 | 28.6482 | 34.9578 | 40.5222 | 51.0091 | 7.9546 | 14.9202 | 15.0023 | 16.1832 | 18.8261 | 26.7061 | 29.5436
672 |  | 16.9516 | 20.0747 | 22.4712 | 28.6592 | 35.1531 | 40.7697 | 51.2286 | 8.0022 | 14.9633 | 15.02 | 15.985 | 18.7607 | 26.7929 | 29.6555
674 |  | 16.8815 | 20.0386 | 22.4794 | 28.7808 | 35.3154 | 40.9602 | 51.4534 | 7.9681 | 14.8313 | 14.9354 | 16.0362 | 18.6716 | 26.7702 | 29.7844
676 |  | 16.9692 | 20.1447 | 22.6156 | 28.7929 | 35.4087 | 41.0061 | 51.4302 | 7.9481 | 14.853 | 14.893 | 16.0842 | 18.7876 | 26.7595 | 29.9176
678 |  | 17.1103 | 20.1717 | 22.7249 | 28.8906 | 35.5541 | 41.1172 | 51.7874 | 7.9078 | 14.717 | 14.9137 | 16.053 | 18.7333 | 26.9662 | 29.9378
680 |  | 16.9661 | 20.3266 | 22.7897 | 29.0283 | 35.781 | 41.4736 | 51.7261 | 7.9902 | 14.7414 | 14.8564 | 16.0061 | 18.9252 | 26.8168 | 30.3019
682 |  | 17.1084 | 20.3761 | 22.8422 | 29.1835 | 35.7848 | 41.5161 | 52.0263 | 7.9735 | 14.6713 | 14.8967 | 16.094 | 18.9484 | 27.0382 | 30.1661
684 |  | 17.1595 | 20.4375 | 22.9673 | 29.3011 | 35.8943 | 41.7241 | 52.1695 | 8.0169 | 14.7874 | 14.8178 | 15.9699 | 19.0981 | 27.1339 | 30.3905
686 |  | 17.1201 | 20.4484 | 22.98 | 29.3996 | 36.2442 | 41.8044 | 52.2703 | 7.899 | 14.6595 | 14.7589 | 15.9758 | 19.0971 | 27.2422 | 30.3371
688 |  | 17.2683 | 20.5407 | 23.132 | 29.662 | 36.2918 | 42.1109 | 52.483 | 7.9914 | 14.5554 | 14.8396 | 15.9466 | 19.1582 | 27.0195 | 30.4425
690 |  | 17.2988 | 20.676 | 23.2529 | 29.8249 | 36.5222 | 42.127 | 52.7333 | 8.0138 | 14.6303 | 14.8244 | 16.0752 | 19.0793 | 27.2503 | 30.6899
692 |  | 17.1856 | 20.6779 | 23.3391 | 29.7402 | 36.7466 | 42.3178 | 52.7942 | 7.8511 | 14.5264 | 14.711 | 16.0894 | 19.3108 | 27.1782 | 30.7112
694 |  | 17.5082 | 20.7876 | 23.4762 | 30.0195 | 36.8112 | 42.5342 | 53.0189 | 7.9324 | 14.5068 | 14.7821 | 15.9175 | 19.1742 | 27.4482 | 30.9779
696 |  | 17.3617 | 20.8306 | 23.4123 | 30.1263 | 36.9464 | 42.5432 | 53.0845 | 7.9515 | 14.3758 | 14.8055 | 16.0045 | 19.0123 | 27.3359 | 31.0426
698 |  | 17.389 | 20.8822 | 23.6543 | 30.1681 | 36.8886 | 42.9097 | 53.1846 | 7.937 | 14.5045 | 14.7777 | 16.1119 | 19.3072 | 27.4269 | 31.1378
700 |  | 17.3854 | 20.9286 | 23.5814 | 30.3551 | 37.0934 | 42.8412 | 53.2562 | 7.946 | 14.4666 | 14.7766 | 16.0636 | 19.3992 | 27.381 | 31.1571
702 |  | 17.3624 | 20.9971 | 23.6537 | 30.5329 | 37.2686 | 43.1118 | 53.4851 | 7.8805 | 14.3394 | 14.6994 | 16.0213 | 19.4664 | 27.4889 | 31.3394
704 |  | 17.5169 | 21.1149 | 23.8519 | 30.5192 | 37.5686 | 43.278 | 53.6754 | 7.9021 | 14.5317 | 14.6897 | 15.9338 | 19.4274 | 27.504 | 31.4521
706 |  | 17.5844 | 21.1067 | 23.909 | 30.5707 | 37.6124 | 43.264 | 53.8032 | 7.848 | 14.4346 | 14.6245 | 15.9614 | 19.4622 | 27.6065 | 31.4275
708 |  | 17.7102 | 21.2114 | 23.942 | 30.7777 | 37.8908 | 43.6144 | 54.0384 | 7.9014 | 14.314 | 14.7109 | 15.9568 | 19.6915 | 27.741 | 31.486
710 |  | 17.669 | 21.4196 | 23.9969 | 30.9669 | 38.0462 | 43.9536 | 54.139 | 8.0295 | 14.3562 | 14.7557 | 16.0808 | 19.8282 | 27.6663 | 31.7841
712 |  | 17.7408 | 21.3933 | 24.1723 | 31.1433 | 37.9732 | 43.8735 | 54.4364 | 7.9269 | 14.2399 | 14.6044 | 16.036 | 19.6262 | 27.5254 | 31.9783
714 |  | 17.8405 | 21.4259 | 24.1877 | 31.1634 | 38.2175 | 43.9073 | 54.5603 | 7.8404 | 14.1942 | 14.6191 | 15.8864 | 19.5961 | 27.7553 | 31.954
716 |  | 17.9631 | 21.4373 | 24.2626 | 31.218 | 38.4086 | 44.1312 | 54.5813 | 7.9582 | 14.3255 | 14.6897 | 15.8743 | 19.857 | 27.9465 | 32.3213
718 |  | 17.707 | 21.6312 | 24.4991 | 31.6843 | 38.4772 | 44.4373 | 55.0515 | 7.9194 | 14.3265 | 14.7572 | 16.1565 | 20.0093 | 28.0197 | 32.2222
720 |  | 17.8984 | 21.5314 | 24.5737 | 31.6487 | 38.5429 | 44.4909 | 55.0462 | 7.9698 | 14.2623 | 14.6575 | 16.0111 | 19.7887 | 28.0722 | 32.2907
722 |  | 17.7793 | 21.5959 | 24.6395 | 31.6109 | 38.8182 | 44.5692 | 55.229 | 7.9557 | 14.1626 | 14.6861 | 15.858 | 19.7072 | 28.0149 | 32.3923
724 |  | 17.787 | 21.811 | 24.7548 | 31.7952 | 39.123 | 44.9031 | 55.1343 | 8.0057 | 14.1947 | 14.6542 | 16.144 | 20.2121 | 28.078 | 32.6818
726 |  | 17.8435 | 21.8325 | 24.7945 | 31.9553 | 39.2628 | 44.9386 | 55.6315 | 7.8161 | 14.0783 | 14.6296 | 16.0421 | 19.9567 | 28.1823 | 32.6665
728 |  | 18.0967 | 22.0001 | 24.8491 | 32.0676 | 39.2181 | 45.0156 | 55.6511 | 7.9755 | 14.2218 | 14.6353 | 16.0766 | 20.3609 | 28.1405 | 32.8719
730 |  | 18.0655 | 22.0722 | 25.0994 | 32.0874 | 39.4407 | 45.3228 | 55.8524 | 8.0396 | 14.1925 | 14.5674 | 16.25 | 20.1799 | 28.2758 | 32.9805
732 |  | 18.0284 | 21.9369 | 25.0448 | 32.1464 | 39.2365 | 45.1758 | 56.0735 | 7.9499 | 14.1121 | 14.6191 | 15.9989 | 20.1434 | 28.2997 | 33.0537
734 |  | 18.0682 | 22.0396 | 25.2223 | 32.4632 | 39.6765 | 45.6022 | 56.0973 | 8.0228 | 14.0701 | 14.5684 | 16.1436 | 20.2367 | 28.3466 | 33.1553
736 |  | 18.0407 | 22.1504 | 25.3054 | 32.4062 | 39.8489 | 45.5883 | 56.1319 | 7.9393 | 14.2139 | 14.6165 | 16.2552 | 20.3874 | 28.3511 | 33.3198
738 |  | 18.2463 | 22.2379 | 25.2309 | 32.5563 | 40.1137 | 45.9349 | 56.4901 | 7.9737 | 13.9701 | 14.6782 | 16.1047 | 20.3278 | 28.4255 | 33.4291
740 |  | 18.1372 | 22.324 | 25.4542 | 32.8671 | 39.9897 | 45.8634 | 56.683 | 8.0221 | 14.0803 | 14.7237 | 16.237 | 20.5883 | 28.6077 | 33.7189
742 |  | 18.2402 | 22.3511 | 25.4636 | 32.8447 | 40.1584 | 46.2199 | 56.6269 | 8.0544 | 14.1906 | 14.6725 | 16.3538 | 20.6793 | 28.506 | 33.6563
744 |  | 18.2549 | 22.4756 | 25.4804 | 32.9521 | 40.098 | 46.2082 | 56.6746 | 7.8879 | 14.1134 | 14.4669 | 16.2014 | 20.5349 | 28.4562 | 33.618
746 |  | 18.169 | 22.5643 | 25.7282 | 33.0443 | 40.3941 | 46.3372 | 56.6864 | 7.9876 | 14.0564 | 14.6167 | 16.1368 | 20.7809 | 28.5456 | 33.9558
748 |  | 18.4684 | 22.6634 | 25.7639 | 33.0299 | 40.5148 | 46.6205 | 57.0049 | 8.0524 | 13.934 | 14.5723 | 16.1258 | 20.8409 | 28.6342 | 33.9775
750 |  | 18.3703 | 22.5504 | 25.8377 | 33.5798 | 40.8049 | 46.6716 | 57.2115 | 7.966 | 13.8622 | 14.6124 | 16.2543 | 20.8525 | 28.5722 | 33.8933
752 |  | 18.706 | 22.7551 | 25.9945 | 33.6072 | 40.8033 | 46.8036 | 57.5429 | 8.1334 | 14.1285 | 14.6107 | 16.4103 | 20.8674 | 28.823 | 34.4274
754 |  | 18.3701 | 22.7361 | 26.1096 | 33.7341 | 40.8158 | 47.0108 | 57.6121 | 7.957 | 13.7249 | 14.5211 | 16.29 | 21.0368 | 28.762 | 34.2576
756 |  | 18.5414 | 22.7746 | 26.0383 | 33.709 | 40.9833 | 46.9503 | 57.5877 | 8.0545 | 14.0632 | 14.6435 | 16.2435 | 20.9528 | 28.9593 | 34.474
758 |  | 18.8378 | 22.8311 | 26.13 | 34.0018 | 41.2276 | 47.0837 | 57.6882 | 7.969 | 13.7955 | 14.7437 | 16.3014 | 20.9954 | 28.7539 | 34.4785
760 |  | 18.7779 | 23.0494 | 26.2282 | 34.1682 | 41.5626 | 47.3453 | 57.6788 | 8.0552 | 13.9986 | 14.7277 | 16.1538 | 21.08 | 28.9251 | 34.7653
762 |  | 18.4718 | 23.0387 | 26.3004 | 33.9782 | 41.5432 | 47.5619 | 58.1694 | 8.0453 | 14.06 | 14.7181 | 16.2474 | 21.0874 | 29.1898 | 34.9455
764 |  | 18.6238 | 23.1601 | 26.6234 | 34.2934 | 41.6458 | 47.705 | 57.8913 | 8.0811 | 14.0203 | 14.8777 | 16.5107 | 21.2788 | 29.0603 | 35.0474
766 |  | 18.6535 | 22.9404 | 26.5972 | 34.1496 | 41.5903 | 47.5427 | 58.2295 | 8.0007 | 13.885 | 14.4552 | 16.1963 | 21.1475 | 28.9627 | 34.7907
768 |  | 18.7305 | 23.2041 | 26.6907 | 34.3459 | 42.0545 | 47.9496 | 58.5549 | 7.9915 | 13.9781 | 14.7916 | 16.3469 | 21.3616 | 29.0167 | 35.1502
770 |  | 18.4707 | 23.2641 | 26.5656 | 34.4499 | 41.8269 | 47.8454 | 58.5424 | 7.8696 | 13.8933 | 14.7282 | 16.2336 | 21.5518 | 29.0201 | 35.2771
772 |  | 18.8368 | 23.281 | 26.8303 | 34.898 | 42.2884 | 48.0774 | 58.8241 | 7.8986 | 13.6849 | 14.7795 | 16.1492 | 21.5557 | 29.0243 | 35.2831
774 |  | 18.8941 | 23.3611 | 26.8092 | 34.7453 | 42.2057 | 48.3314 | 58.8867 | 7.9832 | 13.8812 | 14.7067 | 16.3249 | 21.5893 | 29.448 | 35.6893
776 |  | 18.601 | 23.2908 | 26.8329 | 34.9792 | 42.249 | 48.2023 | 59.1485 | 7.7304 | 13.9959 | 14.6298 | 16.3963 | 21.4202 | 29.3269 | 35.8395
778 |  | 18.7605 | 23.2956 | 26.9746 | 35.2449 | 42.4011 | 48.3959 | 58.9409 | 7.9179 | 13.8181 | 14.6658 | 16.2443 | 21.7465 | 29.3369 | 35.6474
780 |  | 19.1981 | 23.7246 | 27.1744 | 35.3337 | 42.4557 | 48.8023 | 59.1631 | 8.071 | 13.8887 | 14.8605 | 16.2908 | 21.8936 | 29.4361 | 35.8648
782 |  | 18.9868 | 23.7354 | 27.2505 | 35.2425 | 42.7535 | 48.6729 | 59.336 | 7.9889 | 14.0113 | 14.7124 | 16.4211 | 21.8343 | 29.4032 | 35.881
784 |  | 18.7458 | 23.4937 | 27.337 | 35.1477 | 42.9199 | 49.1129 | 59.5462 | 7.7333 | 13.5649 | 14.6919 | 16.3864 | 22.2459 | 29.3007 | 35.7862
786 |  | 18.7268 | 23.9899 | 27.3719 | 35.6196 | 43.0622 | 49.3363 | 60.0264 | 7.9892 | 13.9485 | 14.9479 | 16.4662 | 22.2784 | 29.3307 | 36.1356
788 |  | 18.9155 | 23.8761 | 27.2251 | 35.5198 | 43.1042 | 48.9663 | 59.3721 | 8.1396 | 13.7607 | 14.6093 | 16.1728 | 22.0361 | 29.0848 | 35.9647
790 |  | 18.8308 | 23.8424 | 27.723 | 35.9443 | 43.6146 | 49.0709 | 59.2574 | 7.8678 | 14.0516 | 14.6934 | 16.2992 | 22.1329 | 29.5293 | 36.5391
792 |  | 18.8819 | 23.7478 | 27.6129 | 35.8239 | 43.2088 | 49.6174 | 59.6384 | 7.7189 | 13.6947 | 14.632 | 16.3573 | 21.8638 | 29.7914 | 36.4816
794 |  | 19.0947 | 24.2265 | 27.7147 | 35.8372 | 43.6013 | 49.7573 | 60.2111 | 8.2336 | 13.9927 | 14.7725 | 16.7711 | 22.5156 | 29.5732 | 36.506
796 |  | 18.8073 | 23.8917 | 27.9383 | 36.2948 | 43.8562 | 50.1999 | 60.256 | 7.98 | 13.6477 | 14.9243 | 16.0028 | 22.4791 | 29.64 | 37.2035
798 |  | 18.9981 | 24.2336 | 28.0125 | 36.4157 | 43.8756 | 50.0062 | 60.3377 | 8.2575 | 13.9295 | 14.9501 | 16.7559 | 22.4629 | 29.9404 | 36.8966
800 |  | 19.087 | 24.2747 | 27.9758 | 36.0334 | 44.2429 | 49.6331 | 60.5215 | 8.1451 | 13.8584 | 14.9949 | 16.3403 | 22.826 | 30.358 | 37.001
802 |  | 19.0494 | 24.5142 | 28.3409 | 36.8606 | 44.3262 | 50.4333 | 60.6006 | 8.3106 | 14.1157 | 15.0659 | 16.6679 | 22.7898 | 30.2776 | 37.6729
804 |  | 19.0987 | 24.8931 | 28.1921 | 37.2263 | 44.6811 | 50.954 | 61.0293 | 8.618 | 14.0698 | 14.8731 | 17.2515 | 22.5628 | 30.4589 | 37.9822
806 |  | 19.0699 | 24.6866 | 28.397 | 36.5924 | 44.1492 | 50.3312 | 60.986 | 7.6872 | 13.6971 | 14.8034 | 16.9195 | 22.8286 | 30.1627 | 37.033
808 |  | 19.3871 | 24.6555 | 28.825 | 36.9967 | 44.4711 | 50.5557 | 61.3302 | 8.2171 | 13.9634 | 15.0985 | 16.8785 | 23.1617 | 30.6733 | 37.3658
810 |  | 19.811 | 24.4647 | 28.2085 | 37.2789 | 44.5101 | 51.0013 | 61.1723 | 8.0093 | 13.3985 | 15.0829 | 16.228 | 22.6038 | 30.5121 | 37.0606
812 |  | 19.2204 | 24.9388 | 28.4168 | 37.5167 | 44.4382 | 50.9087 | 61.5435 | 8.5845 | 13.7749 | 15.1578 | 16.7414 | 22.8043 | 30.6779 | 38.0425
814 |  | 19.7098 | 24.9479 | 28.4446 | 37.9895 | 45.1749 | 50.7418 | 61.3932 | 8.5552 | 14.3531 | 15.2798 | 16.7788 | 23.0018 | 30.777 | 37.7886
816 |  | 19.9272 | 24.8258 | 28.9532 | 37.4105 | 45.1003 | 50.6065 | 60.9849 | 8.4718 | 14.2658 | 15.2643 | 16.8617 | 23.3185 | 30.5372 | 37.4627
818 |  | 19.2868 | 24.7207 | 28.1561 | 37.5301 | 45.2675 | 51.1209 | 61.7776 | 7.7786 | 13.5808 | 14.7588 | 16.1401 | 22.971 | 30.0464 | 37.6773
820 |  | 19.4858 | 24.9054 | 28.5984 | 36.885 | 45.3073 | 51.6246 | 61.8027 | 8.0112 | 14.0884 | 14.9749 | 16.7218 | 23.318 | 30.4632 | 38.0868
822 |  | 19.7355 | 24.8661 | 28.6139 | 37.2853 | 45.5195 | 50.5846 | 62.606 | 8.1614 | 14.1339 | 14.7422 | 16.831 | 23.732 | 29.8756 | 38.4518
824 |  | 19.4909 | 24.9278 | 28.8409 | 37.4226 | 45.7191 | 51.3278 | 61.8213 | 8.0982 | 13.6548 | 14.93 | 16.8222 | 23.3395 | 30.4317 | 38.0126
826 |  | 19.6165 | 25.2114 | 28.8748 | 38.1462 | 45.7859 | 52.1488 | 62.5959 | 8.491 | 13.9979 | 15.0454 | 16.7473 | 23.5726 | 30.7661 | 37.9346
828 |  | 19.8453 | 25.0993 | 28.9924 | 38.3234 | 45.1108 | 52.3036 | 62.0457 | 8.1924 | 13.7084 | 15.0169 | 16.4174 | 24.1203 | 31.22 | 37.8807
830 |  | 19.4582 | 25.3469 | 29.1181 | 37.5418 | 46.2894 | 51.7096 | 62.4299 | 8.1922 | 13.5172 | 14.7465 | 17.1308 | 23.9784 | 30.8879 | 38.3329
832 |  | 20.2105 | 25.0887 | 29.5039 | 38.0835 | 46.0628 | 52.2766 | 62.5642 | 8.1491 | 13.8993 | 14.8428 | 16.3415 | 23.9126 | 30.3329 | 38.8106
834 |  | 19.3015 | 25.5623 | 29.2021 | 38.3231 | 45.95 | 51.9602 | 62.2172 | 7.8836 | 13.8322 | 15.0454 | 16.5749 | 23.5744 | 30.5518 | 38.4278
836 |  | 19.3507 | 25.5694 | 28.9503 | 38.5216 | 46.7416 | 52.3699 | 62.7633 | 8.2826 | 13.9864 | 14.9656 | 17.1768 | 23.883 | 30.7894 | 38.8543
838 |  | 19.3884 | 25.2623 | 29.3903 | 38.0719 | 45.7766 | 52.03 | 63.3639 | 7.6703 | 13.7005 | 14.9094 | 17.1006 | 24.555 | 30.922 | 38.6217
840 |  | 19.9184 | 25.5368 | 29.793 | 38.4916 | 46.6096 | 52.5527 | 63.1238 | 8.36 | 13.823 | 15.3471 | 17.2546 | 23.9722 | 30.473 | 39.0223
842 |  | 19.3798 | 25.7468 | 29.8157 | 38.7075 | 46.8992 | 52.8544 | 63.0845 | 8.2604 | 14.1969 | 15.1131 | 17.1437 | 24.2676 | 30.8188 | 39.2867
844 |  | 19.6788 | 25.7277 | 30.1451 | 39.4237 | 46.8369 | 53.0226 | 63.465 | 8.4636 | 13.9236 | 15.294 | 17.2714 | 23.8837 | 30.988 | 39.5059
846 |  | 19.7878 | 25.6973 | 29.9099 | 38.9638 | 46.9912 | 52.901 | 63.3879 | 7.9724 | 13.7196 | 14.9552 | 16.9746 | 24.1499 | 30.6495 | 39.6532
848 |  | 19.4756 | 25.7105 | 29.9581 | 39.1106 | 47.3429 | 53.1638 | 63.749 | 8.4573 | 13.5904 | 14.8519 | 17.0147 | 24.0305 | 31.1515 | 39.5505
850 |  | 19.6047 | 25.8595 | 30.1396 | 39.5196 | 46.9479 | 53.6326 | 63.6517 | 8.1752 | 14.0798 | 14.894 | 17.0161 | 24.1993 | 31.33 | 39.6813
절대 반사도 (%), 시료 6도 / 디텍터 12도. 장비 출력 그대로.

## R_corrected
wavelength | HATCN 5 (bare) | HATCN 5 / Ag 4 | HATCN 5 / Ag 5 | HATCN 5 / Ag 6 | HATCN 5 / Ag 7 | HATCN 5 / Ag 8 | HATCN 5 / Ag 10 | HATCN 5 / Ag 12 | MoOx 5 (bare) | MoOx 5 / Ag 4 | MoOx 5 / Ag 5 | MoOx 5 / Ag 6 | MoOx 5 / Ag 7 | MoOx 5 / Ag 8 | MoOx 5 / Ag 10 | MoOx 5 / Ag 12
nm | 1-1 (없음) | 1-2 | 1-3 | 1-4 | 2-1 | 2-2 | 2-3 | 2-4 | 1-9 (없음) | 1-10 | 1-11 | 1-12 | 2-9 | 2-10 | 2-11 | 2-12 (없음)
350 |  | 12.3828 | 14.4152 | 12.0356 | 14.8831 | 13.3175 | 15.6503 | 16.568 |  | 12.2737 | 11.9828 | 13.9353 | 13.3065 | 13.0872 | 14.7711
352 |  | 12.4211 | 13.7326 | 14.5905 | 14.422 | 15.6384 | 14.184 | 17.1096 |  | 12.1794 | 12.9429 | 12.7338 | 14.199 | 15.4475 | 15.223
354 |  | 13.4379 | 13.3841 | 14.0628 | 14.8038 | 14.8949 | 15.5388 | 17.384 |  | 10.9184 | 13.7217 | 12.9497 | 12.8516 | 13.3684 | 15.1766
356 |  | 13.1511 | 14.3041 | 14.012 | 15.0378 | 17.2189 | 16.7424 | 21.0641 |  | 11.7489 | 13.8356 | 14.0508 | 13.4738 | 13.5178 | 15.2721
358 |  | 13.8527 | 13.6858 | 14.327 | 16.3497 | 16.6484 | 15.6065 | 18.6739 |  | 13.7028 | 13.9643 | 13.8179 | 14.4419 | 13.6324 | 14.4197
360 |  | 13.319 | 13.4736 | 13.7648 | 14.3418 | 15.2547 | 14.212 | 15.3112 |  | 13.8772 | 12.4416 | 11.7015 | 14.6732 | 14.9575 | 13.6919
362 |  | 15.2699 | 13.6868 | 13.413 | 13.1192 | 14.3923 | 17.3991 | 17.6986 |  | 11.8513 | 12.9417 | 12.6257 | 12.202 | 12.3301 | 15.1126
364 |  | 13.8559 | 12.9235 | 12.988 | 12.9908 | 15.0815 | 14.566 | 17.141 |  | 11.6649 | 12.5414 | 13.1857 | 12.4951 | 13.4522 | 15.3229
366 |  | 13.4383 | 13.0503 | 13.3866 | 15.3582 | 16.1714 | 15.3608 | 18.8511 |  | 13.0345 | 12.9682 | 12.0437 | 14.7508 | 15.3056 | 14.4464
368 |  | 13.1893 | 13.2366 | 13.2555 | 14.0213 | 16.2634 | 15.8435 | 19.153 |  | 12.8664 | 12.9864 | 14.0266 | 14.55 | 14.668 | 14.9152
370 |  | 13.684 | 12.673 | 12.8204 | 13.3916 | 15.4325 | 15.4646 | 18.6298 |  | 12.5555 | 12.6264 | 12.6779 | 12.7156 | 14.1836 | 14.7472
372 |  | 12.6493 | 13.1139 | 12.5461 | 13.0984 | 14.093 | 15.6054 | 18.3851 |  | 12.9694 | 12.9347 | 13.4912 | 13.7456 | 16.3968 | 14.1183
374 |  | 13.2959 | 13.426 | 12.6344 | 14.4864 | 16.2435 | 16.1623 | 18.6489 |  | 13.4645 | 13.0941 | 13.7641 | 14.7178 | 14.5159 | 14.7716
376 |  | 13.0011 | 12.1402 | 13.4742 | 14.8444 | 14.7474 | 16.359 | 19.5098 |  | 11.8878 | 12.9611 | 12.913 | 12.4976 | 15.5854 | 15.3418
378 |  | 12.6213 | 13.4675 | 13.0213 | 14.5279 | 15.1822 | 17.4924 | 19.2297 |  | 12.3468 | 12.8632 | 13.109 | 13.7572 | 14.3378 | 16.2838
380 |  | 12.9364 | 13.2746 | 13.8382 | 13.9906 | 16.1509 | 17.2262 | 21.0446 |  | 12.6071 | 12.9232 | 13.8519 | 15.0886 | 14.6648 | 15.8952
382 |  | 12.3162 | 13.3884 | 13.6259 | 14.1785 | 16.0872 | 16.8386 | 20.4512 |  | 12.4138 | 13.3949 | 13.7371 | 15.0921 | 14.5038 | 16.2243
384 |  | 11.8984 | 12.1975 | 12.7687 | 12.8771 | 15.7292 | 16.0425 | 19.5082 |  | 12.0637 | 12.6426 | 12.7583 | 13.1905 | 14.0138 | 15.9956
386 |  | 12.7633 | 12.153 | 12.4088 | 14.1398 | 15.0087 | 16.1993 | 20.3312 |  | 12.0796 | 12.2251 | 12.4597 | 13.8224 | 14.2851 | 15.7897
388 |  | 12.5061 | 12.5057 | 13.2614 | 13.8896 | 15.8079 | 17.2126 | 20.303 |  | 12.6068 | 13.2854 | 13.4707 | 14.3671 | 15.1912 | 16.274
390 |  | 12.359 | 13.0062 | 13.4436 | 14.065 | 15.7939 | 16.3934 | 20.1699 |  | 12.7867 | 13.0813 | 14.3359 | 14.0147 | 14.8774 | 16.1673
392 |  | 12.4394 | 12.3668 | 12.9109 | 13.68 | 14.9058 | 16.7741 | 21.396 |  | 12.3941 | 13.3354 | 14.0523 | 13.7931 | 14.7926 | 16.828
394 |  | 12.4818 | 12.4837 | 12.7838 | 14.5001 | 16.066 | 17.1924 | 21.0617 |  | 12.5549 | 13.288 | 13.594 | 14.327 | 15.826 | 17.2873
396 |  | 12.4051 | 12.6919 | 13.2559 | 14.7726 | 15.4891 | 17.5051 | 20.7372 |  | 12.892 | 13.6496 | 13.6844 | 14.1265 | 15.5196 | 16.9884
398 |  | 12.3742 | 13.0834 | 13.7241 | 14.7345 | 16.4005 | 18.0635 | 21.9315 |  | 13.4244 | 13.6973 | 13.8184 | 14.5545 | 16.3377 | 17.661
400 |  | 12.0071 | 12.6646 | 13.5404 | 14.8212 | 16.45 | 17.6906 | 21.8489 |  | 12.5122 | 13.5047 | 14.0216 | 14.5274 | 15.7465 | 17.5267
402 |  | 12.4341 | 12.7082 | 13.6383 | 14.3748 | 16.3806 | 17.932 | 21.9368 |  | 12.6843 | 13.5526 | 14.2282 | 14.9113 | 15.7416 | 17.3289
404 |  | 12.1962 | 12.7688 | 13.4697 | 15.021 | 16.5558 | 17.8532 | 21.7525 |  | 12.6757 | 13.9286 | 14.2737 | 14.8863 | 16.0006 | 17.3347
406 |  | 12.3872 | 12.5345 | 13.391 | 14.7637 | 16.4857 | 18.2486 | 22.2658 |  | 12.7143 | 13.603 | 14.2161 | 14.9602 | 16.2323 | 18.2563
408 |  | 12.1969 | 12.8231 | 13.4125 | 14.4796 | 16.2454 | 18.2873 | 22.1129 |  | 12.8713 | 13.8555 | 14.4558 | 15.2295 | 16.4112 | 18.4302
410 |  | 12.0785 | 12.9382 | 13.2555 | 14.829 | 16.7062 | 18.1275 | 22.4155 |  | 13.0413 | 13.906 | 14.6081 | 15.2144 | 16.1878 | 18.1554
412 |  | 12.3951 | 12.9709 | 13.6082 | 15.1226 | 16.6451 | 18.6067 | 22.384 |  | 12.9951 | 13.9583 | 14.7301 | 15.4735 | 16.346 | 18.5352
414 |  | 12.5071 | 13.0116 | 13.4302 | 14.9112 | 16.8643 | 18.8595 | 23.0778 |  | 13.2223 | 14.0765 | 14.5776 | 15.6709 | 16.6935 | 18.7367
416 |  | 12.4813 | 12.9704 | 13.2898 | 14.8913 | 16.7546 | 18.537 | 22.9289 |  | 13.1486 | 14.1791 | 14.4297 | 15.4704 | 16.8368 | 18.8427
418 |  | 12.0697 | 13.0524 | 13.452 | 14.9526 | 17.1389 | 18.7082 | 23.349 |  | 13.0317 | 14.1691 | 14.8586 | 15.839 | 16.779 | 19.2355
420 |  | 12.2033 | 13.3263 | 13.6979 | 15.3819 | 17.4443 | 19.1673 | 23.5636 |  | 13.7354 | 14.6365 | 15.3732 | 16.0361 | 17.0054 | 19.4076
422 |  | 12.3815 | 13.2269 | 13.9489 | 15.3783 | 17.097 | 19.5722 | 24.1214 |  | 13.64 | 14.8717 | 15.4644 | 16.0963 | 17.6096 | 19.1051
424 |  | 12.6947 | 13.3014 | 13.8536 | 15.7678 | 17.5036 | 19.6074 | 24.424 |  | 13.913 | 14.8721 | 15.6078 | 16.3038 | 17.7619 | 19.6104
426 |  | 12.4547 | 13.2105 | 13.7401 | 15.2598 | 17.3477 | 19.5742 | 24.3375 |  | 13.4498 | 14.8887 | 15.6445 | 16.5042 | 17.3526 | 19.5653
428 |  | 12.7339 | 13.459 | 13.9601 | 15.7192 | 17.6708 | 19.6478 | 24.7216 |  | 13.7599 | 15.0768 | 15.5216 | 16.4568 | 17.4499 | 19.6011
430 |  | 12.5805 | 13.1977 | 13.8113 | 15.5501 | 17.5859 | 19.7806 | 24.9641 |  | 13.9146 | 15.2004 | 15.9002 | 16.5583 | 17.7361 | 19.9076
432 |  | 12.0782 | 13.3306 | 14.1153 | 15.7017 | 17.7978 | 20.1375 | 24.9353 |  | 14.0494 | 15.0809 | 16.0696 | 16.7457 | 17.9098 | 19.9233
434 |  | 12.2845 | 13.331 | 13.8187 | 15.7686 | 17.9017 | 20.2116 | 25.3198 |  | 13.8793 | 15.3172 | 16.1871 | 16.5767 | 17.9523 | 20.1793
436 |  | 12.8094 | 13.3789 | 13.979 | 15.9107 | 17.8143 | 20.2167 | 25.7878 |  | 14.2539 | 15.5562 | 16.0817 | 16.8866 | 17.8963 | 20.1537
438 |  | 12.4606 | 13.2216 | 14.0867 | 15.7619 | 18.0025 | 20.2654 | 25.8678 |  | 14.1531 | 15.5623 | 16.2611 | 17.0426 | 17.9297 | 20.252
440 |  | 12.6947 | 13.4972 | 14.1892 | 16.136 | 18.1826 | 20.5858 | 26.0521 |  | 14.2645 | 15.6589 | 16.6996 | 17.0472 | 18.1535 | 20.414
442 |  | 12.6866 | 13.4214 | 14.0436 | 15.8308 | 18.398 | 20.8158 | 26.24 |  | 14.4609 | 15.7059 | 16.7493 | 16.9587 | 18.4841 | 20.6501
444 |  | 12.5436 | 13.342 | 14.0503 | 16.1736 | 18.5118 | 20.9242 | 26.6786 |  | 14.5295 | 15.7941 | 16.7927 | 17.2476 | 18.2176 | 20.5651
446 |  | 12.7516 | 13.5971 | 14.1062 | 16.0687 | 18.5166 | 20.9618 | 26.7207 |  | 14.5095 | 15.9632 | 16.6355 | 17.3855 | 18.5857 | 20.717
448 |  | 12.7436 | 13.5657 | 14.3001 | 16.483 | 18.5251 | 21.3968 | 27.0383 |  | 14.6903 | 16.1674 | 17.0313 | 17.4229 | 18.4228 | 20.928
450 |  | 12.6547 | 13.5655 | 14.1602 | 16.5217 | 18.7656 | 21.3634 | 27.2021 |  | 14.7969 | 16.2414 | 17.3084 | 17.339 | 18.6622 | 20.977
452 |  | 12.7198 | 13.8284 | 14.3697 | 16.4596 | 18.96 | 21.6921 | 27.6299 |  | 14.8782 | 16.4575 | 17.3163 | 17.8629 | 18.8827 | 21.0783
454 |  | 12.5431 | 13.4511 | 14.2092 | 16.3706 | 18.9971 | 21.5244 | 27.7978 |  | 14.5932 | 16.2638 | 17.214 | 17.5535 | 18.7677 | 21.111
456 |  | 12.6284 | 13.65 | 14.6075 | 16.5684 | 19.1402 | 21.854 | 27.8403 |  | 14.8777 | 16.3799 | 17.4748 | 17.6979 | 18.9674 | 21.2014
458 |  | 12.4516 | 13.544 | 14.4543 | 16.444 | 19.1852 | 21.9503 | 27.9595 |  | 14.8575 | 16.4211 | 17.4903 | 17.679 | 18.694 | 21.1897
460 |  | 12.898 | 13.8517 | 14.5608 | 16.6311 | 19.5411 | 22.1687 | 28.4631 |  | 15.0664 | 16.6079 | 17.5387 | 17.7503 | 19.0927 | 21.4408
462 |  | 12.6681 | 13.9681 | 14.6148 | 16.6743 | 19.5411 | 22.3632 | 28.7183 |  | 15.2595 | 16.6706 | 17.6136 | 18.1037 | 19.0309 | 21.4302
464 |  | 12.7773 | 13.8596 | 14.5964 | 16.7815 | 19.755 | 22.4789 | 28.9923 |  | 15.3774 | 16.8435 | 17.6751 | 17.915 | 19.0154 | 21.5973
466 |  | 12.6811 | 13.8797 | 14.7873 | 16.8981 | 19.6989 | 22.7458 | 29.2461 |  | 15.1692 | 16.8673 | 17.7872 | 18.0742 | 19.1179 | 21.6049
468 |  | 12.8708 | 13.9544 | 14.7653 | 17.1807 | 20.063 | 22.8786 | 29.3648 |  | 15.2697 | 17.0502 | 17.9275 | 18.0917 | 19.2085 | 21.7088
470 |  | 12.7082 | 13.9146 | 14.6758 | 17.0499 | 20.0184 | 22.9811 | 29.5432 |  | 15.3761 | 16.877 | 17.689 | 18.1334 | 19.2171 | 21.6974
472 |  | 12.8233 | 13.9952 | 14.7984 | 17.1232 | 20.2456 | 23.0953 | 29.8193 |  | 15.4264 | 16.9535 | 17.8829 | 18.3085 | 19.3302 | 21.7612
474 |  | 12.8158 | 13.9674 | 14.7469 | 17.2801 | 20.3112 | 23.1513 | 30.2584 |  | 15.5086 | 17.1062 | 18.1157 | 18.2633 | 19.4547 | 21.7675
476 |  | 12.8737 | 14.1002 | 14.8511 | 17.3099 | 20.3655 | 23.3392 | 30.3938 |  | 15.5943 | 17.1308 | 18.1026 | 18.3186 | 19.5956 | 21.9336
478 |  | 12.8585 | 14.137 | 15.1093 | 17.5514 | 20.6278 | 23.6344 | 30.5293 |  | 15.5968 | 17.2145 | 18.096 | 18.1963 | 19.4562 | 21.9684
480 |  | 12.9363 | 14.2235 | 15.0399 | 17.61 | 20.6028 | 23.7482 | 30.8575 |  | 15.8456 | 17.1941 | 18.3185 | 18.4346 | 19.5876 | 22.0766
482 |  | 13.0729 | 14.2188 | 15.225 | 17.6239 | 20.6945 | 23.8828 | 31.0423 |  | 15.7921 | 17.3459 | 18.2027 | 18.3363 | 19.6882 | 22.0999
484 |  | 13.1257 | 14.2487 | 15.2243 | 17.783 | 20.8157 | 24.1088 | 31.4225 |  | 15.8163 | 17.266 | 18.2227 | 18.3087 | 19.7868 | 22.1547
486 |  | 13.1365 | 14.3482 | 15.1896 | 17.8103 | 21.0476 | 24.3972 | 31.7023 |  | 15.9145 | 17.4285 | 18.4294 | 18.3219 | 19.7675 | 22.2997
488 |  | 13.1201 | 14.2967 | 15.307 | 17.8726 | 21.163 | 24.6521 | 31.8265 |  | 15.895 | 17.3724 | 18.4789 | 18.4561 | 19.8695 | 22.2235
490 |  | 13.1819 | 14.403 | 15.4517 | 18.0035 | 21.2616 | 24.6445 | 32.2934 |  | 15.9679 | 17.4482 | 18.4488 | 18.472 | 19.85 | 22.4576
492 |  | 13.0882 | 14.3932 | 15.4779 | 18.255 | 21.3425 | 24.7327 | 32.4692 |  | 16.022 | 17.4629 | 18.4987 | 18.4432 | 19.9882 | 22.4581
494 |  | 13.216 | 14.5024 | 15.522 | 18.1772 | 21.6429 | 25.0316 | 32.8954 |  | 16.0088 | 17.512 | 18.4008 | 18.2985 | 19.8934 | 22.4458
496 |  | 13.1774 | 14.5413 | 15.4747 | 18.3253 | 21.5923 | 25.21 | 32.8619 |  | 16.0446 | 17.4451 | 18.5732 | 18.4055 | 20.1263 | 22.4956
498 |  | 13.2412 | 14.5702 | 15.5267 | 18.4862 | 21.8067 | 25.3252 | 33.2493 |  | 16.1469 | 17.5315 | 18.5297 | 18.4072 | 20.0577 | 22.5752
500 |  | 13.2216 | 14.7018 | 15.686 | 18.4743 | 21.956 | 25.6164 | 33.4567 |  | 16.1312 | 17.5934 | 18.4386 | 18.3356 | 20.1633 | 22.4678
502 |  | 13.2474 | 14.7379 | 15.8211 | 18.6743 | 22.1686 | 25.6257 | 33.6815 |  | 16.2081 | 17.6229 | 18.6242 | 18.3709 | 20.2315 | 22.5728
504 |  | 13.2945 | 14.7699 | 15.8719 | 18.7898 | 22.337 | 25.8399 | 33.8846 |  | 16.1895 | 17.5901 | 18.4346 | 18.2935 | 20.277 | 22.7465
506 |  | 13.405 | 14.8317 | 15.9806 | 18.8618 | 22.4746 | 26.087 | 34.1794 |  | 16.3453 | 17.6927 | 18.5074 | 18.4736 | 20.4058 | 22.8391
508 |  | 13.32 | 14.889 | 15.9547 | 18.9077 | 22.6094 | 26.3543 | 34.463 |  | 16.307 | 17.5814 | 18.4955 | 18.414 | 20.3943 | 22.8154
510 |  | 13.5358 | 15.0052 | 16.1225 | 19.1185 | 22.8928 | 26.4934 | 34.6691 |  | 16.3898 | 17.6519 | 18.3871 | 18.4796 | 20.512 | 22.8789
512 |  | 13.5623 | 14.9551 | 16.0986 | 19.1423 | 22.8873 | 26.6395 | 34.9644 |  | 16.3557 | 17.5935 | 18.5105 | 18.4077 | 20.4358 | 22.8607
514 |  | 13.5899 | 14.9824 | 16.1723 | 19.2025 | 22.9483 | 26.8584 | 35.1954 |  | 16.3651 | 17.5598 | 18.2472 | 18.317 | 20.5882 | 22.8935
516 |  | 13.5038 | 15.1146 | 16.1603 | 19.2622 | 23.2609 | 27.0068 | 35.3612 |  | 16.4448 | 17.6218 | 18.4086 | 18.3744 | 20.78 | 22.9772
518 |  | 13.585 | 15.1137 | 16.2044 | 19.4844 | 23.2964 | 27.1846 | 35.5981 |  | 16.4474 | 17.536 | 18.3086 | 18.2067 | 20.8269 | 22.9109
520 |  | 13.6488 | 15.3068 | 16.3361 | 19.5594 | 23.574 | 27.3537 | 35.9363 |  | 16.51 | 17.5581 | 18.377 | 18.2406 | 20.78 | 23.1762
522 |  | 13.755 | 15.2689 | 16.4589 | 19.712 | 23.711 | 27.6408 | 36.1646 |  | 16.5329 | 17.602 | 18.3025 | 18.3191 | 20.8306 | 23.2452
524 |  | 13.6197 | 15.376 | 16.5742 | 19.8545 | 23.8054 | 27.8433 | 36.3916 |  | 16.5759 | 17.584 | 18.3466 | 18.3485 | 21.1362 | 23.361
526 |  | 13.762 | 15.4696 | 16.64 | 19.8714 | 23.9674 | 27.983 | 36.4962 |  | 16.5839 | 17.5155 | 18.2408 | 18.2182 | 21.1345 | 23.3277
528 |  | 13.8209 | 15.5012 | 16.6878 | 19.9685 | 24.1276 | 28.1521 | 36.7686 |  | 16.5657 | 17.5374 | 18.2305 | 18.1774 | 21.1102 | 23.4183
530 |  | 13.9236 | 15.5463 | 16.7672 | 20.0698 | 24.4122 | 28.4004 | 37.121 |  | 16.6836 | 17.5623 | 18.3254 | 18.3021 | 21.341 | 23.5491
532 |  | 13.9465 | 15.5909 | 16.915 | 20.2272 | 24.3443 | 28.531 | 37.3183 |  | 16.6245 | 17.4719 | 18.203 | 18.3045 | 21.3035 | 23.5236
534 |  | 13.9341 | 15.6129 | 16.8739 | 20.3011 | 24.4836 | 28.6976 | 37.4956 |  | 16.5908 | 17.4658 | 18.123 | 18.1299 | 21.2945 | 23.6712
536 |  | 14.0014 | 15.6667 | 16.9612 | 20.4559 | 24.6979 | 28.9626 | 37.7707 |  | 16.613 | 17.4329 | 18.1816 | 18.1181 | 21.4438 | 23.5621
538 |  | 13.9556 | 15.7735 | 17.0183 | 20.5522 | 24.8754 | 29.0811 | 37.9109 |  | 16.6549 | 17.3377 | 18.1095 | 18.2118 | 21.5214 | 23.7006
540 |  | 14.0288 | 15.7555 | 17.1141 | 20.6725 | 24.9458 | 29.2927 | 38.2748 |  | 16.5729 | 17.3876 | 18.1103 | 18.0966 | 21.5305 | 23.7643
542 |  | 14.1254 | 15.876 | 17.1946 | 20.8931 | 25.1832 | 29.508 | 38.5604 |  | 16.6106 | 17.2755 | 18.009 | 18.0462 | 21.7388 | 23.83
544 |  | 14.182 | 15.8918 | 17.3176 | 20.9325 | 25.4192 | 29.6998 | 38.6842 |  | 16.5941 | 17.2937 | 17.9295 | 18.1091 | 21.7686 | 23.8556
546 |  | 14.2057 | 16.0575 | 17.4064 | 21.0693 | 25.5197 | 29.791 | 38.9842 |  | 16.6171 | 17.3457 | 18.0017 | 18.1364 | 21.9273 | 24.0355
548 |  | 14.3111 | 16.1286 | 17.465 | 21.2219 | 25.5859 | 30.02 | 39.2708 |  | 16.6754 | 17.2839 | 17.892 | 18.1046 | 21.9772 | 24.0838
550 |  | 14.3268 | 16.2287 | 17.5841 | 21.3545 | 25.9129 | 30.2404 | 39.4799 |  | 16.6394 | 17.2289 | 17.8259 | 18.1831 | 22.0875 | 24.153
552 |  | 14.3774 | 16.1438 | 17.6214 | 21.3425 | 25.9217 | 30.3348 | 39.5799 |  | 16.5659 | 17.1792 | 17.7115 | 18.0446 | 22.094 | 24.0739
554 |  | 14.3843 | 16.2823 | 17.6465 | 21.4726 | 26.2359 | 30.5185 | 39.8795 |  | 16.5874 | 17.1076 | 17.7459 | 18.078 | 22.2906 | 24.3363
556 |  | 14.4034 | 16.3479 | 17.7743 | 21.6447 | 26.2956 | 30.8099 | 40.0327 |  | 16.5943 | 17.0371 | 17.768 | 17.9924 | 22.2751 | 24.4445
558 |  | 14.5614 | 16.4611 | 17.8752 | 21.7546 | 26.5326 | 31.0023 | 40.2609 |  | 16.5746 | 17.1079 | 17.6597 | 18.1718 | 22.3906 | 24.4718
560 |  | 14.5856 | 16.397 | 17.9542 | 21.8526 | 26.6659 | 31.0316 | 40.5604 |  | 16.5565 | 17.0305 | 17.5934 | 18.0168 | 22.4572 | 24.4739
562 |  | 14.6339 | 16.5807 | 18.0156 | 22.0196 | 26.8246 | 31.2997 | 40.7595 |  | 16.5781 | 16.9946 | 17.6784 | 17.9945 | 22.5514 | 24.6375
564 |  | 14.666 | 16.566 | 18.0805 | 22.0865 | 26.8489 | 31.5398 | 40.9078 |  | 16.5873 | 16.9087 | 17.5556 | 17.9572 | 22.6512 | 24.6068
566 |  | 14.6131 | 16.6141 | 18.1174 | 22.1693 | 27.0732 | 31.7253 | 41.0383 |  | 16.4759 | 16.8478 | 17.5666 | 18.0022 | 22.7512 | 24.6995
568 |  | 14.6957 | 16.6876 | 18.2651 | 22.333 | 27.3511 | 31.8685 | 41.4174 |  | 16.4599 | 16.8272 | 17.3913 | 17.9817 | 22.9366 | 24.7793
570 |  | 14.8582 | 16.747 | 18.3856 | 22.4797 | 27.4301 | 31.9807 | 41.5696 |  | 16.5628 | 16.7502 | 17.4323 | 18.007 | 22.9046 | 24.907
572 |  | 14.8002 | 16.8175 | 18.5253 | 22.5609 | 27.5977 | 32.2877 | 41.7499 |  | 16.5415 | 16.7818 | 17.3417 | 18.0722 | 23.069 | 24.9434
574 |  | 14.8781 | 16.9443 | 18.5221 | 22.8939 | 27.7591 | 32.43 | 41.9894 |  | 16.4601 | 16.7257 | 17.2691 | 18.1014 | 23.16 | 25.0717
576 |  | 14.9563 | 16.9945 | 18.6365 | 22.8952 | 27.9954 | 32.6252 | 42.2793 |  | 16.5275 | 16.704 | 17.29 | 18.0734 | 23.3011 | 25.1714
578 |  | 14.9376 | 17.0082 | 18.6939 | 22.9093 | 28.0711 | 32.7991 | 42.4466 |  | 16.4416 | 16.5801 | 17.2926 | 18.0636 | 23.2681 | 25.16
580 |  | 15.1518 | 17.0637 | 18.7923 | 23.0751 | 28.2959 | 32.9406 | 42.6259 |  | 16.4583 | 16.6073 | 17.1784 | 18.0784 | 23.3944 | 25.2244
582 |  | 15.065 | 17.167 | 18.7972 | 23.1985 | 28.4612 | 33.1122 | 42.8221 |  | 16.4147 | 16.5852 | 17.2149 | 18.0341 | 23.5191 | 25.4376
584 |  | 15.1233 | 17.2857 | 18.9492 | 23.2604 | 28.5527 | 33.336 | 43.14 |  | 16.4717 | 16.5221 | 17.0731 | 18.1452 | 23.5601 | 25.3963
586 |  | 15.1161 | 17.3521 | 19.0247 | 23.4803 | 28.7577 | 33.5269 | 43.2162 |  | 16.3396 | 16.486 | 17.1638 | 18.0232 | 23.6633 | 25.5114
588 |  | 15.2829 | 17.4521 | 19.0288 | 23.6085 | 28.8588 | 33.742 | 43.5437 |  | 16.372 | 16.5073 | 17.1091 | 18.1083 | 23.8592 | 25.7096
590 |  | 15.191 | 17.4256 | 19.165 | 23.7068 | 28.9089 | 33.8298 | 43.7592 |  | 16.2688 | 16.3773 | 17.0491 | 18.1265 | 23.8088 | 25.5854
592 |  | 15.3227 | 17.4833 | 19.2562 | 23.7809 | 29.1198 | 34.0984 | 43.8022 |  | 16.2613 | 16.3359 | 16.9945 | 17.9784 | 23.9513 | 25.7939
594 |  | 15.2929 | 17.6078 | 19.3025 | 23.978 | 29.2431 | 34.1769 | 44.1331 |  | 16.3095 | 16.3396 | 16.9751 | 18.068 | 24.1091 | 25.9009
596 |  | 15.454 | 17.6421 | 19.4831 | 24.0496 | 29.4473 | 34.363 | 44.263 |  | 16.1818 | 16.2577 | 16.8531 | 18.0511 | 24.1165 | 25.916
598 |  | 15.488 | 17.7334 | 19.4866 | 24.1911 | 29.6337 | 34.5775 | 44.6049 |  | 16.1871 | 16.2218 | 16.8991 | 18.1086 | 24.2273 | 26.1023
600 |  | 15.4975 | 17.8093 | 19.6148 | 24.4019 | 29.7579 | 34.7654 | 44.7255 |  | 16.1827 | 16.2142 | 16.8915 | 18.1331 | 24.2147 | 26.2696
602 |  | 15.5582 | 17.8637 | 19.6496 | 24.5362 | 29.9648 | 34.944 | 44.8822 |  | 16.2216 | 16.1886 | 16.8515 | 18.1306 | 24.3394 | 26.3868
604 |  | 15.6067 | 17.9159 | 19.7433 | 24.5247 | 30.0845 | 35.1369 | 45.0135 |  | 16.1442 | 16.0741 | 16.8404 | 18.1568 | 24.4847 | 26.42
606 |  | 15.6854 | 18.0954 | 19.9386 | 24.6431 | 30.2907 | 35.3313 | 45.3943 |  | 16.1705 | 16.0789 | 16.7955 | 18.1306 | 24.5609 | 26.5339
608 |  | 15.5685 | 18.0868 | 19.9498 | 24.8879 | 30.3784 | 35.3703 | 45.4969 |  | 16.0252 | 16.0195 | 16.7373 | 18.0454 | 24.5353 | 26.4622
610 |  | 15.6427 | 18.1503 | 19.9913 | 24.9679 | 30.6321 | 35.6062 | 45.6505 |  | 16.0954 | 15.9229 | 16.7239 | 18.068 | 24.6736 | 26.6613
612 |  | 15.7997 | 18.1815 | 20.0265 | 25.0971 | 30.588 | 35.8057 | 45.8634 |  | 15.9745 | 15.9084 | 16.6641 | 18.0876 | 24.7525 | 26.7583
614 |  | 15.8276 | 18.2632 | 20.1844 | 25.2538 | 30.9702 | 36.0037 | 46.032 |  | 16.0293 | 15.8896 | 16.6525 | 18.1233 | 24.7359 | 26.8213
616 |  | 15.8493 | 18.38 | 20.3076 | 25.3195 | 31.1082 | 36.0815 | 46.2264 |  | 15.9062 | 15.8956 | 16.677 | 18.1621 | 25.0106 | 26.869
618 |  | 15.9458 | 18.3957 | 20.3971 | 25.4116 | 31.2086 | 36.3662 | 46.4294 |  | 15.9121 | 15.8322 | 16.3815 | 18.1531 | 24.977 | 27.04
620 |  | 15.9927 | 18.4963 | 20.4804 | 25.5672 | 31.5394 | 36.5069 | 46.6762 |  | 15.9284 | 15.8604 | 16.5673 | 18.2494 | 25.112 | 27.1199
622 |  | 16.0736 | 18.6074 | 20.5887 | 25.5893 | 31.4235 | 36.6502 | 46.718 |  | 15.913 | 15.8005 | 16.5591 | 18.2505 | 25.1692 | 27.2362
624 |  | 16.0152 | 18.6455 | 20.6891 | 25.8585 | 31.7851 | 36.8558 | 47.0743 |  | 15.8752 | 15.7843 | 16.4934 | 18.3246 | 25.2517 | 27.2813
626 |  | 16.1797 | 18.5977 | 20.7279 | 25.9083 | 31.7995 | 37.0474 | 47.187 |  | 15.7579 | 15.7322 | 16.426 | 18.3177 | 25.3032 | 27.5061
628 |  | 16.2032 | 18.7252 | 20.763 | 26.0469 | 32.003 | 37.3534 | 47.4152 |  | 15.7192 | 15.6241 | 16.5428 | 18.3684 | 25.4742 | 27.56
630 |  | 16.1204 | 18.7882 | 20.8519 | 26.218 | 32.1854 | 37.3681 | 47.5033 |  | 15.7266 | 15.6158 | 16.4104 | 18.3117 | 25.4746 | 27.6375
632 |  | 16.2324 | 18.8487 | 20.9793 | 26.299 | 32.315 | 37.4946 | 47.6917 |  | 15.6285 | 15.6241 | 16.4754 | 18.3834 | 25.5766 | 27.7302
634 |  | 16.3517 | 18.9447 | 20.9978 | 26.4849 | 32.3953 | 37.6614 | 47.9859 |  | 15.7053 | 15.5393 | 16.4633 | 18.3644 | 25.6867 | 27.8415
636 |  | 16.317 | 19.0414 | 21.1997 | 26.7534 | 32.5768 | 37.9613 | 48.1312 |  | 15.6358 | 15.5081 | 16.393 | 18.4699 | 25.6604 | 27.8762
638 |  | 16.4468 | 19.1264 | 21.2175 | 26.8142 | 32.885 | 38.0331 | 48.353 |  | 15.5459 | 15.5331 | 16.5529 | 18.3815 | 25.7275 | 28.1047
640 |  | 16.497 | 19.22 | 21.3307 | 26.8181 | 32.8572 | 38.191 | 48.4447 |  | 15.5819 | 15.4897 | 16.3949 | 18.4699 | 25.8802 | 28.1337
642 |  | 16.4501 | 19.2397 | 21.4047 | 26.8839 | 33.1503 | 38.4739 | 48.6161 |  | 15.5542 | 15.4711 | 16.4451 | 18.5107 | 25.9649 | 28.2696
644 |  | 16.5163 | 19.2883 | 21.5032 | 27.0973 | 33.1666 | 38.5594 | 48.8961 |  | 15.4895 | 15.4921 | 16.3555 | 18.5217 | 25.9367 | 28.4122
646 |  | 16.592 | 19.3929 | 21.6818 | 27.3664 | 33.3351 | 38.7696 | 49.0174 |  | 15.4638 | 15.3992 | 16.3754 | 18.5627 | 26.0036 | 28.4496
648 |  | 16.6232 | 19.4954 | 21.6864 | 27.3226 | 33.3436 | 38.9239 | 49.2247 |  | 15.3747 | 15.394 | 16.3 | 18.6514 | 26.154 | 28.5703
650 |  | 16.6281 | 19.4477 | 21.7536 | 27.5101 | 33.6978 | 39.0428 | 49.3087 |  | 15.2981 | 15.353 | 16.2914 | 18.6515 | 26.1667 | 28.5995
652 |  | 16.733 | 19.5291 | 21.8147 | 27.517 | 33.8152 | 39.2703 | 49.6419 |  | 15.3474 | 15.2869 | 16.3389 | 18.6782 | 26.1421 | 28.6922
654 |  | 16.6813 | 19.6352 | 21.9385 | 27.6981 | 33.9525 | 39.3871 | 49.7323 |  | 15.2509 | 15.2837 | 16.2795 | 18.5415 | 26.2435 | 28.7837
656 |  | 16.8365 | 19.7385 | 21.997 | 27.7901 | 34.1074 | 39.6618 | 49.9154 |  | 15.2319 | 15.2549 | 16.3407 | 18.6776 | 26.2606 | 28.8876
658 |  | 16.9327 | 19.8946 | 22.1126 | 27.8824 | 34.4002 | 39.8946 | 50.0999 |  | 15.3479 | 15.3456 | 16.3442 | 18.7799 | 26.534 | 29.0897
660 |  | 16.8594 | 19.8908 | 22.2654 | 28.1596 | 34.4992 | 39.971 | 50.3339 |  | 15.3019 | 15.3395 | 16.2213 | 18.756 | 26.4551 | 29.2209
662 |  | 16.937 | 19.9413 | 22.3805 | 28.3682 | 34.5858 | 40.2193 | 50.5236 |  | 15.1783 | 15.2476 | 16.4074 | 18.8209 | 26.6199 | 29.4127
664 |  | 16.9254 | 19.9712 | 22.2676 | 28.3979 | 34.7197 | 40.1997 | 50.5837 |  | 15.102 | 15.1529 | 16.2065 | 18.8172 | 26.624 | 29.4104
666 |  | 16.9207 | 20.0179 | 22.449 | 28.6228 | 34.8154 | 40.3029 | 50.8713 |  | 15.1046 | 15.1581 | 16.3072 | 18.8199 | 26.7127 | 29.5071
668 |  | 17.0913 | 20.1227 | 22.5637 | 28.7416 | 34.9685 | 40.585 | 50.925 |  | 15.1551 | 15.2204 | 16.1381 | 18.8763 | 26.8037 | 29.7535
670 |  | 17.1599 | 20.3278 | 22.779 | 28.929 | 35.1903 | 40.7148 | 51.1357 |  | 15.1528 | 15.2431 | 16.4176 | 19.0888 | 26.8895 | 29.7188
672 |  | 17.2379 | 20.3864 | 22.7821 | 28.9387 | 35.3844 | 40.962 | 51.3554 |  | 15.1972 | 15.2616 | 16.2208 | 19.0235 | 26.9772 | 29.8295
674 |  | 17.1666 | 20.3494 | 22.7897 | 29.0594 | 35.5455 | 41.1508 | 51.5783 |  | 15.065 | 15.1782 | 16.2716 | 18.9351 | 26.9525 | 29.9571
676 |  | 17.253 | 20.4546 | 22.9239 | 29.0711 | 35.6374 | 41.1963 | 51.5546 |  | 15.0885 | 15.1354 | 16.3209 | 19.0502 | 26.9407 | 30.0904
678 |  | 17.3935 | 20.4808 | 23.0326 | 29.1674 | 35.7819 | 41.3058 | 51.9101 |  | 14.9525 | 15.1575 | 16.289 | 18.9966 | 27.1482 | 30.1099
680 |  | 17.2481 | 20.6351 | 23.0968 | 29.3046 | 36.0076 | 41.6617 | 51.8484 |  | 14.9766 | 15.1005 | 16.2425 | 19.1888 | 26.9981 | 30.473
682 |  | 17.3898 | 20.6832 | 23.1481 | 29.4581 | 36.0107 | 41.7025 | 52.1479 |  | 14.9089 | 15.1406 | 16.3304 | 19.2131 | 27.2184 | 30.3372
684 |  | 17.4395 | 20.7446 | 23.2724 | 29.5754 | 36.1184 | 41.9093 | 52.2901 |  | 15.0243 | 15.0632 | 16.2072 | 19.362 | 27.3141 | 30.561
686 |  | 17.3989 | 20.7537 | 23.2835 | 29.6705 | 36.4668 | 41.9872 | 52.3895 |  | 14.8971 | 15.0037 | 16.2136 | 19.3608 | 27.42 | 30.5059
688 |  | 17.5465 | 20.8456 | 23.435 | 29.9338 | 36.515 | 42.2935 | 52.6011 |  | 14.7936 | 15.0849 | 16.185 | 19.4211 | 27.1983 | 30.6118
690 |  | 17.5768 | 20.9803 | 23.5552 | 30.0946 | 36.7428 | 42.3083 | 52.8513 |  | 14.8697 | 15.0706 | 16.3141 | 19.3426 | 27.4279 | 30.8581
692 |  | 17.4619 | 20.9806 | 23.6404 | 30.0097 | 36.9667 | 42.4973 | 52.9104 |  | 14.7647 | 14.9565 | 16.3283 | 19.5742 | 27.3553 | 30.8798
694 |  | 17.7828 | 21.0896 | 23.7764 | 30.2875 | 37.0287 | 42.7133 | 53.1339 |  | 14.747 | 15.0291 | 16.1553 | 19.4375 | 27.6246 | 31.1459
696 |  | 17.636 | 21.1321 | 23.7108 | 30.3933 | 37.1639 | 42.721 | 53.1987 |  | 14.617 | 15.0522 | 16.2426 | 19.2763 | 27.5122 | 31.2088
698 |  | 17.6619 | 21.1817 | 23.9517 | 30.4346 | 37.1048 | 43.0869 | 53.2978 |  | 14.7463 | 15.025 | 16.3498 | 19.5715 | 27.6018 | 31.3039
700 |  | 17.6574 | 21.2267 | 23.8777 | 30.6192 | 37.3072 | 43.0158 | 53.3684 |  | 14.708 | 15.0239 | 16.3006 | 19.6628 | 27.5563 | 31.3231
702 |  | 17.6335 | 21.2945 | 23.9482 | 30.7969 | 37.4823 | 43.2856 | 53.5961 |  | 14.5811 | 14.947 | 16.2601 | 19.7302 | 27.6629 | 31.5035
704 |  | 17.788 | 21.4114 | 24.1471 | 30.7809 | 37.7801 | 43.4515 | 53.787 |  | 14.7741 | 14.9378 | 16.1715 | 19.6927 | 27.6776 | 31.6162
706 |  | 17.8542 | 21.4026 | 24.2022 | 30.8316 | 37.8231 | 43.4357 | 53.9131 |  | 14.679 | 14.8734 | 16.2018 | 19.7268 | 27.7788 | 31.5906
708 |  | 17.9789 | 21.5071 | 24.2356 | 31.0389 | 38.1013 | 43.7864 | 54.1479 |  | 14.5578 | 14.9605 | 16.1961 | 19.9566 | 27.9149 | 31.6494
710 |  | 17.9377 | 21.7143 | 24.2896 | 31.2272 | 38.2546 | 44.124 | 54.2478 |  | 14.6007 | 15.0052 | 16.3214 | 20.0926 | 27.8393 | 31.9455
712 |  | 18.0084 | 21.6866 | 24.4631 | 31.4009 | 38.1793 | 44.0425 | 54.5442 |  | 14.4849 | 14.8543 | 16.2756 | 19.8899 | 27.6977 | 32.1399
714 |  | 18.106 | 21.7192 | 24.478 | 31.42 | 38.4236 | 44.0752 | 54.6668 |  | 14.4387 | 14.8684 | 16.1272 | 19.8609 | 27.9266 | 32.1148
716 |  | 18.229 | 21.7299 | 24.5515 | 31.4743 | 38.6143 | 44.2981 | 54.6868 |  | 14.5714 | 14.9402 | 16.1156 | 20.1201 | 28.1168 | 32.4808
718 |  | 17.972 | 21.9231 | 24.7877 | 31.9393 | 38.6804 | 44.603 | 55.1558 |  | 14.5745 | 15.008 | 16.3975 | 20.2721 | 28.1903 | 32.3819
720 |  | 18.1627 | 21.8225 | 24.8617 | 31.9034 | 38.7469 | 44.6545 | 55.1496 |  | 14.5078 | 14.9084 | 16.2526 | 20.0521 | 28.2431 | 32.4503
722 |  | 18.0418 | 21.8857 | 24.9254 | 31.8636 | 39.0192 | 44.7331 | 55.3323 |  | 14.4082 | 14.9369 | 16.0988 | 19.969 | 28.1856 | 32.551
724 |  | 18.0497 | 22.101 | 25.0405 | 32.0481 | 39.3246 | 45.0672 | 55.2374 |  | 14.4421 | 14.9064 | 16.3867 | 20.4763 | 28.2484 | 32.8395
726 |  | 18.1044 | 22.1206 | 25.0787 | 32.205 | 39.4622 | 45.1001 | 55.7331 |  | 14.326 | 14.8818 | 16.2825 | 20.2209 | 28.3514 | 32.8224
728 |  | 18.356 | 22.2861 | 25.132 | 32.3155 | 39.4148 | 45.176 | 55.7514 |  | 14.4684 | 14.8859 | 16.3168 | 20.6233 | 28.3084 | 33.0283
730 |  | 18.3248 | 22.3587 | 25.3816 | 32.3364 | 39.639 | 45.4824 | 55.9526 |  | 14.4402 | 14.8186 | 16.492 | 20.4425 | 28.4448 | 33.1371
732 |  | 18.2866 | 22.2218 | 25.3267 | 32.3934 | 39.4327 | 45.3329 | 56.172 |  | 14.3608 | 14.8702 | 16.2404 | 20.4072 | 28.4676 | 33.2086
734 |  | 18.3257 | 22.3241 | 25.5028 | 32.7095 | 39.8716 | 45.7596 | 56.1954 |  | 14.3195 | 14.8207 | 16.3859 | 20.4995 | 28.5147 | 33.3096
736 |  | 18.297 | 22.4343 | 25.5852 | 32.6516 | 40.0433 | 45.7438 | 56.2303 |  | 14.4624 | 14.8691 | 16.4982 | 20.6497 | 28.5191 | 33.4742
738 |  | 18.503 | 22.5212 | 25.5084 | 32.8018 | 40.3063 | 46.0898 | 56.5877 |  | 14.22 | 14.9303 | 16.3482 | 20.5908 | 28.5927 | 33.5832
740 |  | 18.3937 | 22.6062 | 25.7311 | 33.1116 | 40.1827 | 46.0179 | 56.7786 |  | 14.332 | 14.9766 | 16.4803 | 20.8526 | 28.7748 | 33.8714
742 |  | 18.4947 | 22.6325 | 25.7402 | 33.0859 | 40.3493 | 46.3737 | 56.7231 |  | 14.4412 | 14.9253 | 16.5971 | 20.9407 | 28.6729 | 33.808
744 |  | 18.5078 | 22.7557 | 25.7559 | 33.1928 | 40.2878 | 46.3588 | 56.7687 |  | 14.3631 | 14.7198 | 16.444 | 20.7988 | 28.6225 | 33.7697
746 |  | 18.4214 | 22.8437 | 26.0029 | 33.283 | 40.5832 | 46.488 | 56.7799 |  | 14.3062 | 14.869 | 16.382 | 21.0443 | 28.7126 | 34.1065
748 |  | 18.7207 | 22.9423 | 26.038 | 33.2683 | 40.703 | 46.7696 | 57.0986 |  | 14.1871 | 14.8256 | 16.3705 | 21.1045 | 28.8001 | 34.127
750 |  | 18.6217 | 22.8288 | 26.1098 | 33.8187 | 40.9925 | 46.8211 | 57.3041 |  | 14.1148 | 14.8657 | 16.4979 | 21.1151 | 28.7372 | 34.0415
752 |  | 18.9574 | 23.0323 | 26.2668 | 33.8432 | 40.9885 | 46.951 | 57.6344 |  | 14.3833 | 14.8644 | 16.6557 | 21.1304 | 28.9888 | 34.576
754 |  | 18.6197 | 23.0128 | 26.3819 | 33.9701 | 41.0006 | 47.1566 | 57.7026 |  | 13.9789 | 14.7749 | 16.5348 | 21.3001 | 28.9271 | 34.4063
756 |  | 18.7908 | 23.0511 | 26.3078 | 33.9423 | 41.1648 | 47.0948 | 57.6771 |  | 14.3149 | 14.8967 | 16.487 | 21.2129 | 29.1236 | 34.621
758 |  | 19.086 | 23.1065 | 26.3993 | 34.236 | 41.4101 | 47.2283 | 57.778 |  | 14.0482 | 14.9971 | 16.5456 | 21.2579 | 28.9199 | 34.6253
760 |  | 19.0256 | 23.3231 | 26.4959 | 34.3997 | 41.7437 | 47.4892 | 57.7674 |  | 14.2513 | 14.9822 | 16.3986 | 21.3425 | 29.0893 | 34.9115
762 |  | 18.7183 | 23.3124 | 26.5668 | 34.2084 | 41.7241 | 47.7051 | 58.2579 |  | 14.3135 | 14.9718 | 16.4937 | 21.3492 | 29.3532 | 35.0896
764 |  | 18.8706 | 23.4331 | 26.8907 | 34.5219 | 41.8253 | 47.8485 | 57.9791 |  | 14.2738 | 15.1308 | 16.7582 | 21.5415 | 29.225 | 35.1931
766 |  | 18.8968 | 23.2103 | 26.8629 | 34.3773 | 41.7662 | 47.6838 | 58.3153 |  | 14.1378 | 14.7068 | 16.4393 | 21.4088 | 29.1253 | 34.9341
768 |  | 18.9765 | 23.4752 | 26.9563 | 34.5733 | 42.2312 | 48.0903 | 58.6401 |  | 14.2316 | 15.0463 | 16.5925 | 21.6215 | 29.1794 | 35.2934
770 |  | 18.7147 | 23.5331 | 26.8278 | 34.674 | 42.0027 | 47.9843 | 58.6264 |  | 14.1476 | 14.9821 | 16.4794 | 21.812 | 29.1823 | 35.4197
772 |  | 19.081 | 23.5489 | 27.0919 | 35.1243 | 42.4631 | 48.2165 | 58.9099 |  | 13.9396 | 15.033 | 16.3943 | 21.8144 | 29.1856 | 35.4242
774 |  | 19.1379 | 23.6296 | 27.0713 | 34.9694 | 42.3803 | 48.4694 | 58.9714 |  | 14.1347 | 14.9605 | 16.5702 | 21.8486 | 29.6095 | 35.8298
776 |  | 18.8435 | 23.5594 | 27.0941 | 35.2007 | 42.4214 | 48.3383 | 59.2316 |  | 14.254 | 14.8836 | 16.6424 | 21.6795 | 29.4886 | 35.9808
778 |  | 19.0016 | 23.5638 | 27.2353 | 35.4681 | 42.5722 | 48.5304 | 59.0241 |  | 14.0738 | 14.9187 | 16.4907 | 22.0066 | 29.4988 | 35.7865
780 |  | 19.4384 | 23.9918 | 27.4337 | 35.5554 | 42.6268 | 48.9379 | 59.245 |  | 14.1445 | 15.115 | 16.5394 | 22.1563 | 29.5957 | 36.0037
782 |  | 19.2277 | 24.0009 | 27.5085 | 35.464 | 42.9228 | 48.8078 | 59.4169 |  | 14.2667 | 14.9662 | 16.667 | 22.0916 | 29.5628 | 36.0194
784 |  | 18.9832 | 23.757 | 27.5938 | 35.3656 | 43.0859 | 49.2452 | 59.6271 |  | 13.8205 | 14.9446 | 16.6308 | 22.5024 | 29.461 | 35.9239
786 |  | 18.9653 | 24.255 | 27.6293 | 35.8383 | 43.231 | 49.4681 | 60.1068 |  | 14.2067 | 15.2033 | 16.7141 | 22.5345 | 29.4901 | 36.2737
788 |  | 19.1525 | 24.1392 | 27.4801 | 35.7356 | 43.2716 | 49.0969 | 59.4501 |  | 14.0142 | 14.8631 | 16.4174 | 22.2916 | 29.2446 | 36.1001
790 |  | 19.0681 | 24.1062 | 27.9774 | 36.1622 | 43.7799 | 49.203 | 59.3365 |  | 14.3065 | 14.9473 | 16.5477 | 22.3919 | 29.6898 | 36.6734
792 |  | 19.1168 | 24.0091 | 27.8664 | 36.0371 | 43.3721 | 49.7442 | 59.7154 |  | 13.9511 | 14.8865 | 16.6038 | 22.1205 | 29.9514 | 36.6145
794 |  | 19.3303 | 24.4877 | 27.9682 | 36.0539 | 43.7665 | 49.8854 | 60.2875 |  | 14.246 | 15.0273 | 17.0186 | 22.7745 | 29.7349 | 36.6412
796 |  | 19.0423 | 24.1521 | 28.1887 | 36.5078 | 44.0213 | 50.3267 | 60.332 |  | 13.9001 | 15.178 | 16.2495 | 22.7344 | 29.7994 | 37.3365
798 |  | 19.2332 | 24.4942 | 28.2631 | 36.6296 | 44.037 | 50.1351 | 60.4129 |  | 14.1852 | 15.2029 | 17.0031 | 22.7226 | 30.1008 | 37.0296
800 |  | 19.3185 | 24.5339 | 28.2241 | 36.2438 | 44.4054 | 49.7525 | 60.5948 |  | 14.1106 | 15.2466 | 16.5901 | 23.0868 | 30.52 | 37.1308
802 |  | 19.2827 | 24.7732 | 28.5861 | 37.0707 | 44.4824 | 50.5561 | 60.6746 |  | 14.3719 | 15.3196 | 16.9136 | 23.0543 | 30.4396 | 37.8067
804 |  | 19.3316 | 25.15 | 28.44 | 37.4357 | 44.8399 | 51.0767 | 61.1047 |  | 14.3246 | 15.1286 | 17.5015 | 22.8231 | 30.6149 | 38.1147
806 |  | 19.3 | 24.9455 | 28.6441 | 36.801 | 44.3083 | 50.4523 | 61.0597 |  | 13.9542 | 15.0568 | 17.1693 | 23.086 | 30.3233 | 37.1625
808 |  | 19.6157 | 24.911 | 29.0683 | 37.2015 | 44.6253 | 50.6789 | 61.4016 |  | 14.2244 | 15.3513 | 17.127 | 23.418 | 30.8339 | 37.4943
810 |  | 20.0427 | 24.7208 | 28.4527 | 37.4826 | 44.6644 | 51.1243 | 61.2452 |  | 13.6596 | 15.3344 | 16.4766 | 22.8577 | 30.6673 | 37.1905
812 |  | 19.4509 | 25.1946 | 28.6633 | 37.7225 | 44.595 | 51.0312 | 61.6139 |  | 14.0362 | 15.411 | 16.9928 | 23.0595 | 30.8337 | 38.1693
814 |  | 19.9394 | 25.2068 | 28.6879 | 38.2 | 45.3267 | 50.8631 | 61.4635 |  | 14.6106 | 15.536 | 17.028 | 23.2563 | 30.9356 | 37.9177
816 |  | 20.1568 | 25.0777 | 29.194 | 37.612 | 45.2552 | 50.7268 | 61.0564 |  | 14.5229 | 15.5198 | 17.1142 | 23.5748 | 30.6964 | 37.59
818 |  | 19.5158 | 24.9751 | 28.3986 | 37.7357 | 45.4182 | 51.2373 | 61.8466 |  | 13.8458 | 15.014 | 16.3878 | 23.2257 | 30.2018 | 37.8042
820 |  | 19.7151 | 25.1584 | 28.8375 | 37.0883 | 45.4573 | 51.741 | 61.8725 |  | 14.3435 | 15.229 | 16.9694 | 23.5744 | 30.6204 | 38.214
822 |  | 19.9653 | 25.1187 | 28.8541 | 37.4849 | 45.6726 | 50.7008 | 62.6751 |  | 14.3928 | 14.9958 | 17.0816 | 23.9877 | 30.0324 | 38.5734
824 |  | 19.7187 | 25.1799 | 29.0793 | 37.6189 | 45.8678 | 51.4438 | 61.8912 |  | 13.9133 | 15.183 | 17.0714 | 23.5931 | 30.5891 | 38.1385
826 |  | 19.8471 | 25.4633 | 29.1124 | 38.3468 | 45.9302 | 52.2641 | 62.6647 |  | 14.2565 | 15.3004 | 16.9951 | 23.8268 | 30.923 | 38.0572
828 |  | 20.0746 | 25.3487 | 29.2292 | 38.523 | 45.2598 | 52.4158 | 62.1131 |  | 13.9697 | 15.2708 | 16.6665 | 24.3751 | 31.3752 | 38.003
830 |  | 19.6848 | 25.5966 | 29.356 | 37.7394 | 46.4345 | 51.822 | 62.4954 |  | 13.7735 | 15.0023 | 17.377 | 24.2307 | 31.0449 | 38.4557
832 |  | 20.4379 | 25.3374 | 29.7415 | 38.2798 | 46.2086 | 52.3893 | 62.6317 |  | 14.1579 | 15.0987 | 16.5894 | 24.1634 | 30.4915 | 38.9293
834 |  | 19.5287 | 25.811 | 29.4379 | 38.5191 | 46.0948 | 52.0687 | 62.2823 |  | 14.0898 | 15.2993 | 16.8241 | 23.8283 | 30.7086 | 38.5501
836 |  | 19.5771 | 25.8169 | 29.1854 | 38.7172 | 46.885 | 52.4831 | 62.8271 |  | 14.2453 | 15.22 | 17.4227 | 24.1328 | 30.9444 | 38.9768
838 |  | 19.6134 | 25.5081 | 29.6229 | 38.2646 | 45.9181 | 52.14 | 63.4282 |  | 13.9517 | 15.1633 | 17.3485 | 24.803 | 31.0751 | 38.7445
840 |  | 20.1449 | 25.7854 | 30.0298 | 38.687 | 46.753 | 52.6653 | 63.1865 |  | 14.0848 | 15.6025 | 17.5025 | 24.2214 | 30.628 | 39.1409
842 |  | 19.6073 | 25.9965 | 30.0502 | 38.9043 | 47.0432 | 52.9639 | 63.1506 |  | 14.46 | 15.3667 | 17.3928 | 24.5163 | 30.9755 | 39.4058
844 |  | 19.906 | 25.9752 | 30.3793 | 39.6194 | 46.9844 | 53.1322 | 63.5289 |  | 14.1844 | 15.5485 | 17.5206 | 24.1308 | 31.1444 | 39.6247
846 |  | 20.0135 | 25.9402 | 30.1423 | 39.1539 | 47.1328 | 53.0095 | 63.4513 |  | 13.9805 | 15.2099 | 17.227 | 24.4008 | 30.8069 | 39.7721
848 |  | 19.702 | 25.9552 | 30.1922 | 39.3029 | 47.4858 | 53.2707 | 63.8091 |  | 13.849 | 15.1051 | 17.2601 | 24.281 | 31.306 | 39.6671
850 |  | 19.8302 | 26.1036 | 30.3705 | 39.7115 | 47.0885 | 53.7398 | 63.7146 |  | 14.3385 | 15.1489 | 17.2638 | 24.4472 | 31.4804 | 39.7985
후면 반사 보정 후 반사도 (%). R_corr = R_meas + 15.7% x (T/100)^2 x R_back.

## A
wavelength | HATCN 5 (bare) | HATCN 5 / Ag 4 | HATCN 5 / Ag 5 | HATCN 5 / Ag 6 | HATCN 5 / Ag 7 | HATCN 5 / Ag 8 | HATCN 5 / Ag 10 | HATCN 5 / Ag 12 | MoOx 5 (bare) | MoOx 5 / Ag 4 | MoOx 5 / Ag 5 | MoOx 5 / Ag 6 | MoOx 5 / Ag 7 | MoOx 5 / Ag 8 | MoOx 5 / Ag 10 | MoOx 5 / Ag 12
nm | 1-1 (없음) | 1-2 | 1-3 | 1-4 | 2-1 | 2-2 | 2-3 | 2-4 | 1-9 (없음) | 1-10 | 1-11 | 1-12 | 2-9 | 2-10 | 2-11 | 2-12 (없음)
350 |  | 20.8565 | 20.7579 | 24.4401 | 22.3912 | 20.1564 | 23.4927 | 22.121 |  | 17.4509 | 19.6031 | 9.1937 | 12.3665 | 16.6531 | 17.3413
352 |  | 20.3584 | 19.6914 | 19.8651 | 19.7298 | 19.3948 | 24.1002 | 22.6717 |  | 16.6861 | 17.5431 | 8.2845 | 11.3957 | 12.9129 | 14.8608
354 |  | 19.9377 | 20.1871 | 21.0855 | 18.6733 | 19.3722 | 22.351 | 22.0142 |  | 20.1847 | 17.2185 | 11.0442 | 12.866 | 15.3482 | 15.8289
356 |  | 17.0303 | 18.0339 | 18.3123 | 23.262 | 17.3074 | 20.0176 | 16.4325 |  | 16.0982 | 15.9464 | 10.0468 | 11.1672 | 14.1979 | 15.1839
358 |  | 14.6453 | 17.1534 | 15.7742 | 15.3257 | 16.3756 | 20.5694 | 17.2675 |  | 15.125 | 15.2295 | 10.6503 | 8.7557 | 13.6964 | 16.0286
360 |  | 15.826 | 15.9632 | 16.3675 | 17.4188 | 16.4696 | 18.8035 | 19.2587 |  | 12.1805 | 15.4637 | 9.8235 | 7.0921 | 11.5292 | 15.114
362 |  | 13.6212 | 14.8792 | 16.0768 | 17.9415 | 16.4876 | 16.3152 | 18.2852 |  | 15.6535 | 15.6569 | 10.2201 | 11.8925 | 12.4611 | 15.4994
364 |  | 14.1054 | 14.85 | 15.9134 | 15.9877 | 15.4546 | 18.503 | 17.3563 |  | 15.6763 | 15.0005 | 8.9862 | 10.2038 | 12.2353 | 13.6314
366 |  | 13.7438 | 14.5016 | 14.45 | 13.2596 | 14.4201 | 18.0792 | 14.0772 |  | 14.0147 | 13.7152 | 9.8436 | 8.8549 | 11.8957 | 15.523
368 |  | 14.7842 | 14.4279 | 15.4928 | 14.2409 | 14.7152 | 17.0842 | 15.3191 |  | 13.1084 | 14.6538 | 8.9103 | 8.3556 | 11.6834 | 15.282
370 |  | 13.6197 | 14.86 | 14.7406 | 16.5571 | 13.8164 | 16.06 | 14.0719 |  | 13.155 | 15.468 | 10.1628 | 10.0334 | 10.8966 | 14.2738
372 |  | 13.8515 | 13.7397 | 15.1749 | 14.8567 | 15.7048 | 14.7097 | 14.8696 |  | 14.0773 | 13.6952 | 8.5874 | 8.9702 | 8.7512 | 13.1208
374 |  | 12.8021 | 12.6727 | 14.2318 | 13.235 | 12.141 | 13.7665 | 12.8977 |  | 12.9751 | 13.0547 | 7.525 | 8.5663 | 10.4498 | 13.3222
376 |  | 13.5157 | 14.6473 | 13.7549 | 13.2678 | 13.6053 | 14.0052 | 14.7341 |  | 15.7902 | 14.5506 | 10.4555 | 11.1942 | 9.8859 | 12.8611
378 |  | 13.6118 | 12.6538 | 13.5486 | 12.9599 | 12.7696 | 12.3209 | 13.6654 |  | 13.526 | 13.8287 | 9.5312 | 10.0528 | 11.3053 | 12.1116
380 |  | 12.2693 | 12.3152 | 12.2072 | 13.1347 | 11.4805 | 12.7333 | 11.4367 |  | 13.4854 | 13.0571 | 8.3567 | 9.5084 | 10.824 | 12.836
382 |  | 12.955 | 12.3104 | 12.6454 | 12.3603 | 11.8417 | 14.1082 | 12.1039 |  | 13.7294 | 12.8404 | 9.7168 | 8.7464 | 11.4298 | 12.499
384 |  | 14.0407 | 13.579 | 13.8183 | 14.6886 | 12.4112 | 15.1647 | 13.1704 |  | 14.325 | 14.0279 | 10.3921 | 10.7879 | 13.0345 | 13.5299
386 |  | 13.2501 | 13.2918 | 13.9027 | 13.0977 | 13.9973 | 14.5025 | 12.5619 |  | 13.6057 | 14.4353 | 11.6031 | 11.3437 | 13.2214 | 12.8719
388 |  | 13.5236 | 13.2037 | 12.5476 | 12.378 | 12.7227 | 13.5076 | 12.2305 |  | 12.6774 | 13.2969 | 10.8299 | 9.7347 | 11.8495 | 13.1859
390 |  | 13.4006 | 12.6647 | 12.3504 | 12.5968 | 12.3588 | 13.6074 | 12.8304 |  | 13.5499 | 13.5802 | 10.0885 | 11.6046 | 11.8828 | 13.8439
392 |  | 13.0139 | 13.1032 | 12.8733 | 13.5765 | 12.9657 | 13.5029 | 11.4925 |  | 14.2971 | 13.2587 | 10.6411 | 11.2505 | 12.2119 | 13.6766
394 |  | 13.0503 | 12.5928 | 12.892 | 12.5531 | 11.7457 | 12.3426 | 11.3605 |  | 13.5932 | 13.6914 | 10.7281 | 10.8302 | 11.0745 | 12.586
396 |  | 12.9766 | 12.4818 | 12.3293 | 12.0182 | 12.7886 | 12.4254 | 12.3181 |  | 13.8933 | 13.4149 | 11.7004 | 11.9489 | 11.4997 | 13.4239
398 |  | 12.8328 | 11.7732 | 12.0022 | 12.1897 | 10.8527 | 11.5255 | 10.7921 |  | 13.1535 | 13.6854 | 11.6893 | 11.0074 | 11.4049 | 13.0208
400 |  | 13.3088 | 12.6109 | 12.0292 | 12.2437 | 10.8853 | 12.0721 | 11.2218 |  | 14.098 | 13.6772 | 11.4928 | 11.7106 | 11.8602 | 13.3883
402 |  | 13.301 | 12.4914 | 11.755 | 12.3591 | 11.952 | 11.9568 | 11.4129 |  | 14.1436 | 14.5681 | 11.7667 | 11.4195 | 12.5874 | 13.8721
404 |  | 13.5229 | 12.5477 | 12.2114 | 11.6195 | 11.2537 | 12.2717 | 11.3644 |  | 14.5784 | 14.271 | 12.5776 | 12.3327 | 12.8526 | 14.5454
406 |  | 13.3144 | 12.6717 | 12.2624 | 12.3884 | 11.3669 | 11.9325 | 10.7144 |  | 14.5881 | 14.8619 | 12.6629 | 12.6625 | 12.6488 | 13.6459
408 |  | 13.6289 | 12.5175 | 12.2609 | 12.0349 | 11.8806 | 11.9865 | 11.6932 |  | 15.0698 | 15.2481 | 13.1597 | 12.5014 | 12.6837 | 14.2241
410 |  | 13.7374 | 12.124 | 12.2263 | 12.1494 | 11.244 | 12.2057 | 10.8202 |  | 15.3302 | 15.0667 | 13.4133 | 12.996 | 13.3737 | 14.6478
412 |  | 13.4197 | 12.4804 | 11.9545 | 11.9047 | 11.3921 | 11.6766 | 11.5546 |  | 15.4987 | 15.7036 | 13.4384 | 13.0442 | 13.4515 | 14.8622
414 |  | 13.2958 | 12.3374 | 12.1465 | 12.1287 | 11.393 | 11.4442 | 10.755 |  | 15.6581 | 15.669 | 14.3263 | 13.348 | 13.5611 | 14.3416
416 |  | 13.1983 | 12.3664 | 12.3322 | 11.803 | 11.4372 | 12.2015 | 11.3825 |  | 15.9306 | 16.0811 | 15.0344 | 14.1934 | 13.4909 | 14.9058
418 |  | 13.673 | 12.422 | 12.37 | 11.7717 | 11.2754 | 12.2207 | 10.8108 |  | 16.4841 | 16.4923 | 14.6705 | 13.791 | 13.8621 | 14.897
420 |  | 13.5711 | 12.0687 | 11.9766 | 11.5597 | 10.8411 | 11.1295 | 10.5609 |  | 16.2388 | 16.1423 | 14.6184 | 14.2648 | 13.8996 | 15.1554
422 |  | 13.2731 | 12.0872 | 11.5155 | 11.5389 | 11.2068 | 10.9637 | 10.4487 |  | 16.3915 | 16.1846 | 14.946 | 14.3855 | 13.5938 | 15.9867
424 |  | 12.9972 | 11.7535 | 11.5806 | 11.1426 | 10.7192 | 10.9458 | 9.6905 |  | 16.1592 | 16.4857 | 15.3104 | 14.3837 | 13.8317 | 15.5745
426 |  | 13.3315 | 12.0617 | 11.8249 | 11.5607 | 11.1398 | 11.3345 | 10.107 |  | 17.3047 | 17.0949 | 15.4207 | 14.7453 | 14.8431 | 16.3441
428 |  | 13.1728 | 11.8969 | 11.5237 | 10.9973 | 10.9097 | 11.2242 | 9.7914 |  | 17.3316 | 17.2785 | 16.3636 | 15.2743 | 14.8062 | 16.3609
430 |  | 13.3707 | 12.1964 | 11.6352 | 11.4869 | 11.0289 | 11.2373 | 9.7003 |  | 17.4719 | 17.5652 | 16.3563 | 15.5691 | 14.8809 | 16.4715
432 |  | 13.8911 | 11.9307 | 11.4795 | 11.3311 | 10.7549 | 10.9648 | 9.9799 |  | 17.6087 | 18.1296 | 16.5758 | 15.6314 | 14.8587 | 16.9091
434 |  | 13.7112 | 11.8579 | 11.4937 | 11.2769 | 10.7796 | 10.5569 | 9.8574 |  | 17.8916 | 18.1624 | 16.7425 | 16.3815 | 15.3681 | 16.5132
436 |  | 13.1924 | 11.9394 | 11.4901 | 11.1603 | 10.6951 | 10.8735 | 9.2918 |  | 17.8641 | 18.2065 | 17.2991 | 15.8527 | 15.7091 | 17.4636
438 |  | 13.4729 | 12.1983 | 11.621 | 11.336 | 10.9169 | 10.6824 | 9.5419 |  | 18.5686 | 18.8224 | 17.7507 | 16.5991 | 15.818 | 17.3626
440 |  | 13.2269 | 11.7318 | 11.264 | 10.9592 | 10.4924 | 10.5177 | 9.2943 |  | 18.6729 | 19.1097 | 17.4693 | 16.4441 | 15.7784 | 17.4494
442 |  | 13.1992 | 11.967 | 11.5168 | 11.2732 | 10.4242 | 10.3683 | 9.4268 |  | 18.7971 | 19.3197 | 17.9039 | 17.3926 | 15.9709 | 17.5999
444 |  | 13.4747 | 11.9161 | 11.3879 | 11.0033 | 10.4391 | 10.5314 | 8.7558 |  | 19.1865 | 19.6559 | 18.4251 | 17.3821 | 16.4484 | 17.9615
446 |  | 13.3648 | 11.7269 | 11.5035 | 11.1442 | 10.5733 | 10.5579 | 9.0729 |  | 19.5194 | 19.8912 | 19.2767 | 17.6564 | 16.3413 | 18.2781
448 |  | 13.3523 | 11.8572 | 11.3268 | 10.7161 | 10.3913 | 10.2569 | 8.9085 |  | 19.7442 | 20.0941 | 19.2455 | 17.8033 | 16.6867 | 18.3005
450 |  | 13.3483 | 11.811 | 11.3854 | 10.7196 | 10.3053 | 10.2795 | 8.7495 |  | 19.6221 | 20.3527 | 19.3916 | 18.3538 | 16.4468 | 18.6074
452 |  | 13.2373 | 11.4885 | 11.1446 | 10.6891 | 9.9824 | 9.8967 | 8.2379 |  | 19.6482 | 20.5437 | 19.7235 | 18.0114 | 16.5361 | 18.5478
454 |  | 13.6374 | 11.9915 | 11.4008 | 10.8382 | 10.2923 | 10.2948 | 8.653 |  | 20.5704 | 21.1336 | 20.1565 | 18.9176 | 17.1888 | 18.8777
456 |  | 13.5533 | 11.8761 | 10.9911 | 10.7228 | 10.0188 | 9.9778 | 8.6638 |  | 20.7645 | 21.3837 | 20.424 | 18.9997 | 17.0921 | 19.1103
458 |  | 13.7035 | 11.9435 | 11.2215 | 10.8512 | 10.1969 | 9.9694 | 8.8606 |  | 21.2554 | 21.7058 | 20.8649 | 19.4117 | 17.7446 | 19.3658
460 |  | 13.3442 | 11.5786 | 11.0452 | 10.8237 | 9.6497 | 9.8349 | 8.6413 |  | 21.162 | 21.8295 | 21.1564 | 19.4847 | 17.436 | 19.2408
462 |  | 13.5399 | 11.5722 | 10.9748 | 10.6413 | 9.8102 | 9.7157 | 8.1802 |  | 21.1164 | 22.0219 | 21.3451 | 19.3295 | 17.6261 | 19.4707
464 |  | 13.4101 | 11.6472 | 11.0391 | 10.6629 | 9.8947 | 9.7343 | 8.0887 |  | 21.1605 | 22.2883 | 21.6643 | 20.011 | 18.1792 | 19.4552
466 |  | 13.604 | 11.5743 | 10.7117 | 10.5021 | 9.6736 | 9.5017 | 7.9672 |  | 21.9504 | 22.6148 | 22.1884 | 20.0675 | 18.09 | 19.8342
468 |  | 13.3804 | 11.4995 | 10.7456 | 10.1071 | 9.4694 | 9.4117 | 8.2722 |  | 22.1139 | 22.7478 | 22.2215 | 20.3111 | 17.8756 | 19.6323
470 |  | 13.7274 | 11.6746 | 10.9518 | 10.3787 | 9.6064 | 9.4859 | 8.148 |  | 22.4197 | 23.2122 | 22.8603 | 20.6307 | 18.1784 | 20.2081
472 |  | 13.5501 | 11.6124 | 10.8327 | 10.4782 | 9.4432 | 9.4743 | 8.1235 |  | 22.3558 | 23.4579 | 22.8834 | 20.5264 | 18.2827 | 20.2301
474 |  | 13.6049 | 11.6367 | 10.8402 | 10.0604 | 9.3289 | 9.3158 | 7.6917 |  | 22.5988 | 23.5696 | 23.0823 | 20.9575 | 18.3268 | 20.3416
476 |  | 13.5574 | 11.5804 | 10.7281 | 10.1141 | 9.4217 | 9.2513 | 7.6373 |  | 22.7859 | 23.7971 | 23.4809 | 21.1067 | 18.3579 | 20.3936
478 |  | 13.5252 | 11.4663 | 10.5173 | 9.9202 | 9.1051 | 9.139 | 7.8058 |  | 22.8183 | 23.9721 | 23.7597 | 21.2847 | 18.4722 | 20.4993
480 |  | 13.513 | 11.4452 | 10.5976 | 9.8748 | 9.3336 | 9.0737 | 7.7052 |  | 23.071 | 24.2917 | 23.8803 | 21.2615 | 18.5431 | 20.6301
482 |  | 13.4505 | 11.3509 | 10.4052 | 9.8781 | 9.2938 | 9.0029 | 7.6557 |  | 23.3462 | 24.3979 | 24.1009 | 21.4562 | 18.548 | 20.7578
484 |  | 13.4274 | 11.3939 | 10.4203 | 9.6179 | 9.2444 | 8.8353 | 7.4287 |  | 23.5085 | 24.7511 | 24.4473 | 21.7638 | 18.563 | 20.939
486 |  | 13.4434 | 11.3186 | 10.4261 | 9.6813 | 9.0112 | 8.5966 | 7.4787 |  | 23.6126 | 24.8049 | 24.3208 | 21.9341 | 18.7078 | 20.7646
488 |  | 13.394 | 11.4831 | 10.3335 | 9.825 | 9.0218 | 8.5266 | 7.4703 |  | 23.816 | 25.1647 | 24.6286 | 21.886 | 18.8362 | 21.0174
490 |  | 13.5318 | 11.3194 | 10.2633 | 9.6722 | 8.8529 | 8.6917 | 7.1142 |  | 24.1855 | 25.2714 | 24.7976 | 21.9259 | 19.0365 | 20.8806
492 |  | 13.6047 | 11.452 | 10.3217 | 9.3563 | 8.8987 | 8.7118 | 7.1721 |  | 24.1741 | 25.4626 | 25.0347 | 22.1791 | 18.9378 | 21.0347
494 |  | 13.5281 | 11.3839 | 10.252 | 9.6193 | 8.6783 | 8.4498 | 6.976 |  | 24.5654 | 25.5866 | 25.3356 | 22.5822 | 19.2121 | 21.1566
496 |  | 13.7123 | 11.3391 | 10.3566 | 9.5799 | 8.9527 | 8.4914 | 7.3481 |  | 24.7927 | 25.9055 | 25.3068 | 22.5531 | 19.1169 | 21.2445
498 |  | 13.6698 | 11.3688 | 10.3129 | 9.4188 | 8.6938 | 8.3892 | 7.0803 |  | 24.75 | 25.8957 | 25.6547 | 22.5862 | 19.1238 | 21.2109
500 |  | 13.7677 | 11.3066 | 10.192 | 9.4741 | 8.5608 | 8.2628 | 6.9427 |  | 24.9241 | 26.0143 | 25.772 | 22.693 | 19.2456 | 21.5287
502 |  | 13.7804 | 11.3368 | 10.1473 | 9.2446 | 8.645 | 8.4168 | 7.0672 |  | 25.0877 | 26.1363 | 25.7548 | 22.874 | 19.1405 | 21.4865
504 |  | 13.778 | 11.1683 | 10.0815 | 9.1685 | 8.5363 | 8.2526 | 6.9957 |  | 25.3605 | 26.4224 | 26.1961 | 22.879 | 19.296 | 21.4904
506 |  | 13.7674 | 11.2413 | 9.9475 | 9.0498 | 8.3725 | 8.041 | 6.9528 |  | 25.2959 | 26.3159 | 26.154 | 22.6928 | 19.1475 | 21.438
508 |  | 13.8906 | 11.2545 | 10.1397 | 9.099 | 8.3611 | 7.9516 | 6.7904 |  | 25.6797 | 26.6593 | 26.3632 | 22.8763 | 19.3185 | 21.5841
510 |  | 13.6858 | 11.0572 | 9.8445 | 8.9766 | 8.1525 | 7.8559 | 6.7745 |  | 25.6299 | 26.6027 | 26.4768 | 22.7831 | 19.2769 | 21.4376
512 |  | 13.79 | 11.1947 | 9.9816 | 8.8451 | 8.2189 | 7.8183 | 6.8077 |  | 25.8961 | 26.8446 | 26.5007 | 23.0765 | 19.4434 | 21.6528
514 |  | 13.8956 | 11.3204 | 10.0331 | 9.0337 | 8.397 | 7.9347 | 6.779 |  | 25.9444 | 27.0475 | 26.8689 | 23.1323 | 19.447 | 21.775
516 |  | 13.9146 | 11.2106 | 10.0988 | 9.0356 | 7.9907 | 7.8616 | 6.8501 |  | 26.0781 | 27.0805 | 26.8199 | 23.0829 | 19.3188 | 21.7092
518 |  | 13.991 | 11.309 | 10.06 | 8.7666 | 8.2021 | 7.6901 | 6.7419 |  | 26.2234 | 27.3265 | 26.9761 | 23.276 | 19.3262 | 21.8407
520 |  | 14.0242 | 11.1054 | 9.885 | 8.7902 | 7.9895 | 7.7706 | 6.6721 |  | 26.261 | 27.2589 | 26.9568 | 23.1402 | 19.5001 | 21.8154
522 |  | 13.9589 | 11.2094 | 9.8895 | 8.6388 | 7.8631 | 7.5298 | 6.5574 |  | 26.3761 | 27.2647 | 27.0067 | 23.1649 | 19.4809 | 21.676
524 |  | 14.1721 | 11.1923 | 9.8945 | 8.7182 | 7.9419 | 7.527 | 6.619 |  | 26.5583 | 27.3807 | 26.9817 | 23.0854 | 19.4034 | 21.7176
526 |  | 14.1354 | 11.1465 | 9.8933 | 8.8343 | 7.9061 | 7.4988 | 6.6945 |  | 26.5566 | 27.5576 | 27.2118 | 23.242 | 19.4863 | 21.8726
528 |  | 14.1361 | 11.1668 | 9.8769 | 8.6687 | 7.7748 | 7.4328 | 6.6019 |  | 26.6734 | 27.5167 | 27.1289 | 23.2301 | 19.4304 | 21.6766
530 |  | 14.1035 | 11.2506 | 9.8285 | 8.6349 | 7.7074 | 7.3748 | 6.4543 |  | 26.7655 | 27.5361 | 27.1492 | 23.0325 | 19.362 | 21.6943
532 |  | 14.1771 | 11.2182 | 9.7599 | 8.6009 | 7.8071 | 7.3792 | 6.5776 |  | 27.0232 | 27.6611 | 27.1601 | 22.9788 | 19.5195 | 21.8607
534 |  | 14.3265 | 11.2515 | 9.8904 | 8.5831 | 7.8837 | 7.4542 | 6.5589 |  | 27.0618 | 27.7271 | 27.3111 | 23.1832 | 19.6708 | 21.5629
536 |  | 14.3587 | 11.2698 | 9.8659 | 8.4058 | 7.7437 | 7.2566 | 6.4711 |  | 27.174 | 27.7253 | 27.2619 | 23.101 | 19.5478 | 21.8217
538 |  | 14.4828 | 11.2893 | 9.9438 | 8.5299 | 7.7397 | 7.2474 | 6.6371 |  | 27.2357 | 27.8875 | 27.4605 | 23.1435 | 19.5464 | 21.7155
540 |  | 14.4983 | 11.3094 | 9.8537 | 8.4132 | 7.7724 | 7.2433 | 6.4126 |  | 27.4386 | 27.8276 | 27.2886 | 23.1991 | 19.6032 | 21.5984
542 |  | 14.4489 | 11.2451 | 9.824 | 8.3519 | 7.525 | 7.2069 | 6.2168 |  | 27.3354 | 27.9443 | 27.3226 | 23.0739 | 19.4975 | 21.7796
544 |  | 14.5899 | 11.2801 | 9.7334 | 8.3703 | 7.4686 | 7.1781 | 6.4389 |  | 27.4401 | 27.9048 | 27.3251 | 22.9674 | 19.5691 | 21.8566
546 |  | 14.5727 | 11.2298 | 9.6968 | 8.3848 | 7.4972 | 7.1825 | 6.2623 |  | 27.5741 | 27.8594 | 27.3092 | 22.9553 | 19.6088 | 21.5641
548 |  | 14.5963 | 11.262 | 9.7056 | 8.2943 | 7.5949 | 7.0106 | 6.1939 |  | 27.3991 | 27.8809 | 27.3687 | 23.0082 | 19.5746 | 21.579
550 |  | 14.5872 | 11.1724 | 9.7176 | 8.0898 | 7.3173 | 7.0447 | 6.271 |  | 27.629 | 27.9261 | 27.4333 | 22.7896 | 19.5351 | 21.5971
552 |  | 14.7139 | 11.3806 | 9.7546 | 8.2994 | 7.6126 | 7.0658 | 6.2893 |  | 27.82 | 27.9571 | 27.4698 | 23.0157 | 19.7421 | 21.7902
554 |  | 14.7473 | 11.288 | 9.7458 | 8.0908 | 7.2562 | 7.1438 | 6.2177 |  | 27.727 | 27.9714 | 27.3155 | 22.8349 | 19.5608 | 21.6102
556 |  | 14.8933 | 11.3184 | 9.831 | 8.195 | 7.4257 | 7.0218 | 6.4234 |  | 27.9262 | 28.0713 | 27.2705 | 22.8894 | 19.6674 | 21.5761
558 |  | 14.8116 | 11.2818 | 9.7284 | 8.1664 | 7.3099 | 6.8671 | 6.2143 |  | 27.8706 | 27.8844 | 27.3955 | 22.7332 | 19.6497 | 21.5864
560 |  | 14.8983 | 11.421 | 9.736 | 8.1698 | 7.3371 | 7.0437 | 6.1212 |  | 27.919 | 28.0074 | 27.5038 | 22.8195 | 19.7275 | 21.6977
562 |  | 14.9809 | 11.373 | 9.7324 | 8.0286 | 7.3276 | 6.8587 | 6.2251 |  | 28.0219 | 28.0156 | 27.3043 | 22.7588 | 19.8303 | 21.5682
564 |  | 15.0498 | 11.4545 | 9.8314 | 8.0927 | 7.3989 | 6.971 | 6.2796 |  | 28.0302 | 28.0383 | 27.4343 | 22.7829 | 19.8967 | 21.6586
566 |  | 15.234 | 11.4107 | 9.8322 | 8.0961 | 7.2896 | 6.879 | 6.2863 |  | 28.0861 | 28.0085 | 27.3717 | 22.6493 | 19.8434 | 21.6294
568 |  | 15.2576 | 11.4343 | 9.7449 | 8.0232 | 7.2151 | 6.9225 | 6.193 |  | 28.2301 | 28.0009 | 27.3738 | 22.5049 | 19.7316 | 21.5208
570 |  | 15.1649 | 11.5459 | 9.7576 | 8.0972 | 7.1981 | 6.9967 | 6.2993 |  | 28.0985 | 27.9693 | 27.3576 | 22.5077 | 19.9651 | 21.4483
572 |  | 15.3 | 11.496 | 9.662 | 8.0138 | 7.2145 | 6.8821 | 6.3283 |  | 28.1261 | 27.9651 | 27.34 | 22.4955 | 19.7791 | 21.4448
574 |  | 15.3989 | 11.5273 | 9.782 | 7.9428 | 7.2993 | 6.9616 | 6.3016 |  | 28.2746 | 27.9555 | 27.3965 | 22.4948 | 19.9414 | 21.3954
576 |  | 15.3673 | 11.4531 | 9.6838 | 7.8681 | 7.0445 | 6.838 | 6.1974 |  | 28.053 | 27.9019 | 27.1919 | 22.3277 | 19.8826 | 21.3528
578 |  | 15.6058 | 11.6067 | 9.7826 | 8.0458 | 7.1222 | 6.7437 | 6.2529 |  | 28.2477 | 27.9437 | 27.2524 | 22.2593 | 20.0621 | 21.4118
580 |  | 15.4736 | 11.6376 | 9.781 | 7.9769 | 7.07 | 6.8364 | 6.2025 |  | 28.2747 | 27.9009 | 27.2439 | 22.2197 | 19.9216 | 21.3164
582 |  | 15.6474 | 11.6039 | 9.7924 | 7.923 | 7.0132 | 6.7921 | 6.195 |  | 28.1968 | 27.8143 | 27.0966 | 22.1597 | 19.9714 | 21.2033
584 |  | 15.7227 | 11.6219 | 9.794 | 7.9695 | 7.1407 | 6.8176 | 6.0929 |  | 28.218 | 27.844 | 27.2609 | 22.1568 | 19.9768 | 21.4468
586 |  | 15.809 | 11.6549 | 9.8226 | 7.8923 | 7.1825 | 6.8116 | 6.2819 |  | 28.4282 | 27.7964 | 27.1162 | 22.0947 | 20.1467 | 21.3756
588 |  | 15.7314 | 11.5776 | 9.8916 | 7.9409 | 7.1109 | 6.6635 | 6.024 |  | 28.2346 | 27.6184 | 27.0638 | 21.882 | 19.9514 | 21.0676
590 |  | 16.0075 | 11.7398 | 9.8906 | 7.8566 | 7.2651 | 6.8764 | 6.0886 |  | 28.287 | 27.7753 | 27.0675 | 21.8379 | 20.2439 | 21.4856
592 |  | 15.875 | 11.672 | 9.808 | 7.8349 | 7.1508 | 6.6995 | 6.2911 |  | 28.2826 | 27.7049 | 27.0676 | 22.1262 | 20.1472 | 21.2238
594 |  | 15.9993 | 11.6915 | 9.8631 | 7.7755 | 7.03 | 6.7226 | 6.1247 |  | 28.2885 | 27.5628 | 26.9851 | 21.9707 | 20.1922 | 21.1863
596 |  | 15.9604 | 11.7537 | 9.786 | 7.7855 | 7.1043 | 6.7947 | 6.1905 |  | 28.3397 | 27.6337 | 27.0636 | 21.8099 | 20.2332 | 21.2057
598 |  | 16.0598 | 11.6773 | 9.8954 | 7.7627 | 6.9772 | 6.6231 | 6.1257 |  | 28.2314 | 27.5528 | 26.9292 | 21.6981 | 20.2454 | 21.0929
600 |  | 16.1456 | 11.7252 | 9.7901 | 7.6705 | 7.0471 | 6.7013 | 6.1687 |  | 28.2563 | 27.4675 | 26.8135 | 21.7371 | 20.4589 | 20.9661
602 |  | 16.0891 | 11.7087 | 9.7973 | 7.6189 | 6.8545 | 6.6549 | 6.0933 |  | 28.1228 | 27.3572 | 26.8063 | 21.6022 | 20.3546 | 20.9271
604 |  | 16.2223 | 11.7457 | 9.813 | 7.7153 | 6.983 | 6.5671 | 6.1729 |  | 27.9699 | 27.4312 | 26.6722 | 21.5081 | 20.3454 | 21.0755
606 |  | 16.279 | 11.6638 | 9.7025 | 7.6542 | 6.8139 | 6.579 | 5.969 |  | 28.105 | 27.3001 | 26.7166 | 21.4963 | 20.363 | 20.8746
608 |  | 16.4927 | 11.711 | 9.8146 | 7.56 | 6.8869 | 6.7218 | 6.1768 |  | 28.1675 | 27.3191 | 26.7073 | 21.463 | 20.497 | 21.0576
610 |  | 16.5852 | 11.8042 | 9.8793 | 7.6678 | 6.9385 | 6.6367 | 6.1868 |  | 27.9953 | 27.2539 | 26.6266 | 21.3602 | 20.5211 | 20.9097
612 |  | 16.4748 | 11.8312 | 9.9393 | 7.5205 | 7.0437 | 6.6454 | 6.217 |  | 28.1597 | 27.2993 | 26.5747 | 21.3762 | 20.5492 | 20.8718
614 |  | 16.5487 | 11.8597 | 9.8826 | 7.5933 | 6.9187 | 6.554 | 6.1386 |  | 28.0476 | 27.1617 | 26.6119 | 21.306 | 20.7123 | 20.9846
616 |  | 16.7501 | 11.89 | 9.8832 | 7.7051 | 7.003 | 6.6924 | 6.1781 |  | 28.0324 | 27.1107 | 26.5962 | 21.2806 | 20.6517 | 20.8714
618 |  | 16.7121 | 11.9315 | 9.8905 | 7.7183 | 6.8743 | 6.6404 | 6.1614 |  | 28.0186 | 27.0699 | 26.7991 | 21.0997 | 20.5749 | 20.8005
620 |  | 16.7837 | 11.913 | 9.8246 | 7.6411 | 6.8477 | 6.5784 | 6.0131 |  | 27.9179 | 26.9737 | 26.3781 | 21.1033 | 20.6462 | 20.7484
622 |  | 16.8785 | 11.9075 | 9.9139 | 7.7609 | 6.9636 | 6.5843 | 6.2317 |  | 27.9575 | 26.9652 | 26.4951 | 20.9764 | 20.7346 | 20.7908
624 |  | 16.9076 | 11.9581 | 9.8603 | 7.5059 | 6.7186 | 6.5554 | 6.0732 |  | 27.8157 | 26.8062 | 26.469 | 20.8512 | 20.7164 | 20.7682
626 |  | 17.0015 | 12.0459 | 9.9295 | 7.6929 | 6.8835 | 6.5239 | 6.1229 |  | 27.9567 | 26.8852 | 26.4671 | 20.9389 | 20.6906 | 20.6026
628 |  | 17.0044 | 12.1353 | 10.0691 | 7.6162 | 6.8352 | 6.4541 | 6.0525 |  | 27.852 | 26.8915 | 26.3566 | 20.8248 | 20.8314 | 20.6754
630 |  | 17.2812 | 12.208 | 10.0401 | 7.5646 | 6.9248 | 6.6095 | 6.2635 |  | 27.7829 | 26.866 | 26.2859 | 20.735 | 20.8919 | 20.6083
632 |  | 17.2504 | 12.1804 | 9.9974 | 7.5797 | 6.9691 | 6.6234 | 6.1066 |  | 27.7603 | 26.7198 | 26.1679 | 20.6426 | 21.0191 | 20.5707
634 |  | 17.2218 | 12.1469 | 10.1045 | 7.4933 | 6.7959 | 6.6487 | 6.1392 |  | 27.5843 | 26.7749 | 26.1704 | 20.6603 | 20.8648 | 20.6792
636 |  | 17.3552 | 12.1616 | 9.9394 | 7.3155 | 6.8597 | 6.4632 | 5.9823 |  | 27.7116 | 26.7126 | 26.2079 | 20.542 | 21.0574 | 20.6521
638 |  | 17.3599 | 12.12 | 10.0211 | 7.4314 | 6.7694 | 6.5932 | 5.958 |  | 27.726 | 26.4745 | 25.9673 | 20.5838 | 21.1433 | 20.6001
640 |  | 17.4309 | 12.1808 | 10.0542 | 7.6787 | 6.8557 | 6.5624 | 6.1123 |  | 27.5791 | 26.5243 | 26.069 | 20.3271 | 21.0703 | 20.4791
642 |  | 17.583 | 12.1742 | 10.1517 | 7.6294 | 6.7097 | 6.523 | 6.0835 |  | 27.4944 | 26.4802 | 26.086 | 20.2075 | 21.1213 | 20.4089
644 |  | 17.6747 | 12.3104 | 10.0326 | 7.4365 | 6.9506 | 6.4722 | 6.0467 |  | 27.4888 | 26.4223 | 25.9926 | 20.3271 | 21.2768 | 20.3836
646 |  | 17.6332 | 12.2445 | 10.018 | 7.43 | 6.8003 | 6.6103 | 6.1639 |  | 27.4816 | 26.4171 | 25.8794 | 20.2037 | 21.3475 | 20.4082
648 |  | 17.8455 | 12.2148 | 10.0701 | 7.5671 | 7.0411 | 6.3998 | 5.9971 |  | 27.3588 | 26.3315 | 25.8127 | 20.0737 | 21.142 | 20.4236
650 |  | 17.8566 | 12.3427 | 10.1193 | 7.5212 | 6.9172 | 6.5981 | 6.1019 |  | 27.332 | 26.2863 | 25.8671 | 19.9994 | 21.5165 | 20.4914
652 |  | 17.8479 | 12.3675 | 10.1809 | 7.6165 | 6.8016 | 6.4736 | 5.9876 |  | 27.3644 | 26.2607 | 25.7829 | 19.9596 | 21.4942 | 20.3306
654 |  | 17.9934 | 12.3743 | 10.1291 | 7.4991 | 6.9382 | 6.4928 | 6.0009 |  | 27.3681 | 26.1958 | 25.9113 | 20.026 | 21.5321 | 20.4912
656 |  | 18.0024 | 12.2983 | 10.2391 | 7.6972 | 6.9115 | 6.432 | 5.8948 |  | 27.3726 | 26.2003 | 25.8121 | 19.8362 | 21.6471 | 20.4162
658 |  | 17.966 | 12.3187 | 10.0842 | 7.5384 | 6.6453 | 6.2365 | 6.0866 |  | 26.9918 | 25.9339 | 25.518 | 19.8694 | 21.3 | 20.1672
660 |  | 18.1259 | 12.4039 | 10.0074 | 7.3217 | 6.6736 | 6.3747 | 5.8587 |  | 27.0876 | 25.8362 | 25.5576 | 19.6344 | 21.4715 | 20.0396
662 |  | 18.0829 | 12.3904 | 9.9874 | 7.2064 | 6.7543 | 6.115 | 5.9055 |  | 27.0094 | 25.8621 | 25.4187 | 19.6102 | 21.38 | 20.0154
664 |  | 18.2696 | 12.479 | 10.2635 | 7.467 | 6.7718 | 6.4817 | 5.9959 |  | 27.1591 | 25.9919 | 25.6513 | 19.6163 | 21.5391 | 20.1011
666 |  | 18.4335 | 12.5208 | 10.1937 | 7.2884 | 6.8004 | 6.5384 | 5.9587 |  | 27.0897 | 25.8671 | 25.459 | 19.5661 | 21.5945 | 20.1229
668 |  | 18.2827 | 12.5046 | 10.0914 | 7.3165 | 6.7289 | 6.4817 | 5.8277 |  | 26.7788 | 25.6883 | 25.6466 | 19.5923 | 21.5266 | 20.0265
670 |  | 18.3848 | 12.3156 | 10.0323 | 7.3055 | 6.7777 | 6.4687 | 6.0415 |  | 26.7957 | 25.6997 | 25.3229 | 19.2285 | 21.5674 | 19.9138
672 |  | 18.3676 | 12.4173 | 10.1081 | 7.4291 | 6.7262 | 6.2545 | 5.7841 |  | 26.5893 | 25.5751 | 25.3358 | 19.2771 | 21.354 | 19.9629
674 |  | 18.5701 | 12.5457 | 10.1608 | 7.4055 | 6.715 | 6.2961 | 5.8899 |  | 26.7433 | 25.5069 | 25.3326 | 19.2731 | 21.6553 | 20.0153
676 |  | 18.6149 | 12.5284 | 10.2305 | 7.4359 | 6.8028 | 6.3049 | 5.9882 |  | 26.4918 | 25.6048 | 25.1154 | 19.2668 | 21.813 | 19.8607
678 |  | 18.5419 | 12.5859 | 10.194 | 7.4864 | 6.752 | 6.4071 | 5.917 |  | 26.6273 | 25.4085 | 25.2264 | 19.2321 | 21.4999 | 19.9488
680 |  | 18.8109 | 12.4985 | 10.1933 | 7.4107 | 6.6799 | 6.1134 | 6.0465 |  | 26.627 | 25.4069 | 25.2171 | 19.0008 | 21.7376 | 19.7182
682 |  | 18.7398 | 12.5953 | 10.2619 | 7.4522 | 6.7537 | 6.3128 | 5.8638 |  | 26.4021 | 25.401 | 25.1236 | 18.8399 | 21.6623 | 19.8711
684 |  | 18.8404 | 12.5291 | 10.2125 | 7.3569 | 6.8696 | 6.2711 | 5.8934 |  | 26.3563 | 25.2889 | 25.1252 | 18.7871 | 21.5655 | 19.7222
686 |  | 19.0206 | 12.708 | 10.372 | 7.6545 | 6.7193 | 6.5339 | 6.0214 |  | 26.4074 | 25.4072 | 25.0636 | 18.7941 | 21.8066 | 20.0146
688 |  | 18.925 | 12.653 | 10.2787 | 7.2743 | 6.585 | 6.237 | 6.0206 |  | 26.4372 | 25.2732 | 25.0066 | 18.8255 | 21.8844 | 19.8307
690 |  | 18.9181 | 12.5836 | 10.2224 | 7.361 | 6.6932 | 6.4134 | 5.781 |  | 26.198 | 25.1679 | 24.8185 | 18.8618 | 21.8219 | 19.7489
692 |  | 19.217 | 12.7597 | 10.2503 | 7.4557 | 6.5227 | 6.4761 | 6.0303 |  | 26.427 | 25.3639 | 24.8091 | 18.6043 | 21.9491 | 19.6634
694 |  | 19.0938 | 12.7053 | 10.2155 | 7.3471 | 6.8038 | 6.3029 | 6.0167 |  | 26.2135 | 25.1151 | 25.0965 | 18.7446 | 21.7831 | 19.4817
696 |  | 19.2716 | 12.7297 | 10.4765 | 7.3633 | 6.6606 | 6.4936 | 6.091 |  | 26.2147 | 25.1205 | 24.9766 | 18.8314 | 21.9174 | 19.6872
698 |  | 19.3937 | 12.8828 | 10.3423 | 7.3782 | 6.8886 | 6.2024 | 6.1699 |  | 26.0044 | 25.0701 | 24.8844 | 18.4877 | 22.0123 | 19.5871
700 |  | 19.5056 | 13.0002 | 10.5312 | 7.4574 | 6.98 | 6.6336 | 6.2681 |  | 26.0989 | 25.0614 | 25.0444 | 18.4797 | 22.0006 | 19.5864
702 |  | 19.625 | 12.9964 | 10.666 | 7.2856 | 6.8231 | 6.4836 | 6.2584 |  | 26.1909 | 25.0999 | 24.8577 | 18.3854 | 22.072 | 19.6815
704 |  | 19.4673 | 12.9806 | 10.3829 | 7.5762 | 6.8044 | 6.3629 | 5.9621 |  | 25.8941 | 25.0477 | 25.0759 | 18.2477 | 22.1133 | 19.5781
706 |  | 19.5528 | 13.0431 | 10.5431 | 7.6088 | 6.8666 | 6.6178 | 6.1333 |  | 25.7531 | 25.0161 | 24.7197 | 18.291 | 22.2126 | 19.7366
708 |  | 19.5437 | 12.9559 | 10.4691 | 7.3779 | 6.6034 | 6.2208 | 5.9714 |  | 25.9261 | 24.8384 | 24.8503 | 17.9978 | 21.8311 | 19.6397
710 |  | 19.5889 | 12.8517 | 10.5102 | 7.2826 | 6.7207 | 6.1212 | 6.0157 |  | 25.8034 | 24.7869 | 24.5541 | 17.9371 | 22.0359 | 19.6413
712 |  | 19.632 | 13.0367 | 10.535 | 7.4158 | 7.1012 | 6.4196 | 5.8865 |  | 25.8553 | 24.9006 | 24.7268 | 18.2104 | 22.2776 | 19.4084
714 |  | 19.7888 | 13.0004 | 10.5778 | 7.525 | 6.8548 | 6.5355 | 6.0076 |  | 25.9509 | 24.9461 | 24.7315 | 18.1112 | 22.1898 | 19.5485
716 |  | 19.6168 | 13.0637 | 10.6504 | 7.4913 | 6.7031 | 6.4527 | 6.1479 |  | 25.6517 | 24.726 | 24.6696 | 18.059 | 22.1325 | 19.3751
718 |  | 19.9699 | 12.9475 | 10.4502 | 7.1884 | 6.9794 | 6.3315 | 5.8969 |  | 25.3964 | 24.6153 | 24.4251 | 17.9263 | 22.0167 | 19.4439
720 |  | 19.8587 | 13.1373 | 10.4298 | 7.2601 | 6.802 | 6.5763 | 6.0896 |  | 25.7485 | 24.7037 | 24.4997 | 18.07 | 21.9105 | 19.3868
722 |  | 20.1867 | 13.1999 | 10.607 | 7.5357 | 6.9206 | 6.4574 | 5.9282 |  | 25.8429 | 24.6855 | 24.7434 | 18.3397 | 22.0044 | 19.418
724 |  | 20.1501 | 12.9687 | 10.5017 | 7.3136 | 6.5343 | 6.0914 | 6.0485 |  | 25.5791 | 24.5442 | 24.2069 | 17.5498 | 21.9843 | 19.2865
726 |  | 20.3075 | 13.1573 | 10.6299 | 7.5428 | 6.69 | 6.4326 | 5.8364 |  | 25.6619 | 24.5667 | 24.5891 | 17.794 | 22.0585 | 19.5774
728 |  | 20.2337 | 13.2219 | 10.7266 | 7.6407 | 7.0932 | 6.5304 | 6.0603 |  | 25.6465 | 24.7453 | 24.589 | 17.6067 | 22.2801 | 19.2784
730 |  | 20.2719 | 13.1009 | 10.5465 | 7.4887 | 6.6579 | 6.34 | 5.8685 |  | 25.5476 | 24.7349 | 24.1845 | 17.7644 | 21.9804 | 19.1511
732 |  | 20.4328 | 13.399 | 10.631 | 7.6696 | 7.1498 | 6.8656 | 5.9818 |  | 25.4882 | 24.689 | 24.4967 | 17.6499 | 22.1163 | 19.3222
734 |  | 20.4739 | 13.3354 | 10.6207 | 7.4316 | 6.8514 | 6.3911 | 6.0387 |  | 25.4402 | 24.5984 | 24.2488 | 17.667 | 22.0374 | 19.3196
736 |  | 20.6389 | 13.2921 | 10.605 | 7.6027 | 6.7852 | 6.6869 | 5.9452 |  | 25.4078 | 24.5088 | 24.0458 | 17.5781 | 22.0365 | 19.13
738 |  | 20.3817 | 13.2661 | 10.942 | 7.432 | 6.747 | 6.4353 | 5.7148 |  | 25.476 | 24.5077 | 24.1314 | 17.5459 | 22.0838 | 19.0688
740 |  | 20.5113 | 13.3092 | 10.7905 | 7.2336 | 6.8275 | 6.5679 | 5.9215 |  | 25.1571 | 24.36 | 24.0144 | 17.1299 | 21.9184 | 19.0285
742 |  | 20.6466 | 13.379 | 10.8187 | 7.673 | 6.9441 | 6.316 | 5.8567 |  | 25.1666 | 24.4228 | 23.8927 | 17.3786 | 22.0462 | 19.2004
744 |  | 20.8161 | 13.3958 | 10.9196 | 7.6227 | 7.1454 | 6.8243 | 6.2196 |  | 25.3525 | 24.5998 | 24.1358 | 17.2205 | 22.1735 | 19.2428
746 |  | 20.9584 | 13.3798 | 10.7584 | 7.7808 | 6.9444 | 6.6656 | 6.3294 |  | 25.385 | 24.5233 | 23.8693 | 17.0294 | 21.9809 | 19.0605
748 |  | 20.6722 | 13.3295 | 10.7899 | 7.8237 | 6.9598 | 6.6457 | 5.9661 |  | 25.1026 | 24.4583 | 23.9381 | 16.948 | 22.0485 | 19.2234
750 |  | 20.8751 | 13.5118 | 10.9398 | 7.203 | 6.7408 | 6.5314 | 5.9718 |  | 25.2379 | 24.3994 | 23.9385 | 17.0552 | 22.2484 | 19.5055
752 |  | 20.5329 | 13.4333 | 10.7641 | 7.5355 | 7.0864 | 6.713 | 5.8801 |  | 24.7017 | 24.3491 | 23.5708 | 16.9816 | 21.8737 | 18.9141
754 |  | 21.0834 | 13.5023 | 10.6428 | 7.4081 | 7.1304 | 6.7679 | 5.9863 |  | 25.2014 | 24.4354 | 23.7559 | 16.7708 | 22.0425 | 19.0543
756 |  | 20.9341 | 13.4885 | 11.0467 | 7.7555 | 7.4191 | 7.0276 | 6.2493 |  | 25.1321 | 24.3736 | 23.9599 | 17.237 | 21.9564 | 19.0956
758 |  | 20.7901 | 13.5547 | 10.9713 | 7.3538 | 7.0309 | 6.8768 | 6.0632 |  | 25.2808 | 24.2423 | 23.8113 | 16.9128 | 21.9138 | 19.1358
760 |  | 20.9042 | 13.5321 | 11.0532 | 7.5175 | 6.8923 | 6.7191 | 6.2892 |  | 25.0707 | 24.1201 | 23.8838 | 16.8149 | 22.0121 | 18.9407
762 |  | 21.3567 | 13.5311 | 11.1308 | 7.8762 | 6.9432 | 6.6093 | 5.8493 |  | 24.9049 | 24.2303 | 23.5971 | 16.8967 | 21.8687 | 19.0967
764 |  | 21.1549 | 13.4964 | 10.7061 | 7.7869 | 7.0415 | 6.4186 | 6.2548 |  | 24.9508 | 24.1434 | 23.1933 | 16.5912 | 21.7801 | 18.7265
766 |  | 21.5543 | 14.0704 | 10.9179 | 8.0208 | 7.6091 | 6.9816 | 6.322 |  | 25.1749 | 24.7379 | 24.0525 | 16.8853 | 22.1886 | 19.3508
768 |  | 21.1408 | 13.6724 | 10.8351 | 7.8618 | 7.0243 | 6.6188 | 6.1311 |  | 24.9904 | 24.0187 | 23.5816 | 16.8389 | 22.1265 | 19.021
770 |  | 21.6416 | 13.8504 | 11.3552 | 8.169 | 7.3827 | 7.0189 | 6.3996 |  | 24.9725 | 24.1852 | 23.6657 | 16.6097 | 22.1872 | 18.9776
772 |  | 21.2585 | 13.9587 | 11.1604 | 7.4337 | 7.0766 | 6.7616 | 5.7303 |  | 25.129 | 24.1746 | 23.8323 | 16.7804 | 22.3185 | 19.2246
774 |  | 21.2406 | 13.8022 | 11.1179 | 7.8708 | 7.1756 | 6.6857 | 5.8883 |  | 25.0756 | 24.2072 | 23.6295 | 16.6732 | 21.8718 | 18.9118
776 |  | 21.696 | 13.8501 | 11.1924 | 7.9754 | 7.4462 | 7.1322 | 5.9708 |  | 24.4023 | 24.2794 | 23.4511 | 16.8295 | 21.9509 | 18.6317
778 |  | 21.7044 | 13.8956 | 11.1063 | 7.4836 | 7.4788 | 7.196 | 6.1384 |  | 24.8655 | 24.3527 | 23.5667 | 16.4138 | 21.909 | 19.172
780 |  | 21.3591 | 13.5861 | 11.0725 | 7.5846 | 7.421 | 6.5923 | 6.1913 |  | 24.7793 | 23.9662 | 23.2502 | 15.9551 | 22.1527 | 18.9829
782 |  | 21.5005 | 13.7725 | 11.1584 | 7.7022 | 7.3872 | 6.8353 | 6.2271 |  | 24.7067 | 24.1931 | 23.4472 | 16.6483 | 22.1829 | 19.0494
784 |  | 22.1667 | 14.2688 | 11.209 | 8.2579 | 7.7017 | 6.8395 | 6.0303 |  | 25.1238 | 24.3445 | 23.6541 | 16.3304 | 22.1745 | 19.2666
786 |  | 22.0498 | 13.561 | 11.0979 | 7.6721 | 7.1466 | 6.6948 | 5.6482 |  | 24.4286 | 23.7629 | 23.1472 | 16.344 | 22.2879 | 18.8513
788 |  | 22.0441 | 13.9153 | 11.5184 | 8.1542 | 7.3109 | 7.2572 | 6.8121 |  | 25.1691 | 24.2898 | 23.8464 | 16.6614 | 22.476 | 19.4521
790 |  | 22.0854 | 13.8526 | 11.1007 | 7.4552 | 7.1111 | 6.8945 | 6.7037 |  | 24.7115 | 24.1939 | 23.244 | 16.1421 | 21.9192 | 19.0528
792 |  | 22.3364 | 14.2437 | 11.3108 | 8.1876 | 7.8174 | 7.238 | 6.7804 |  | 24.8806 | 24.169 | 23.4323 | 16.6765 | 21.7303 | 19.3469
794 |  | 22.0261 | 13.7749 | 11.2122 | 7.7069 | 7.1323 | 6.8836 | 6.3218 |  | 24.9541 | 23.9958 | 22.8854 | 15.7551 | 21.6936 | 18.9453
796 |  | 22.3877 | 14.2069 | 11.351 | 7.744 | 6.8949 | 6.6646 | 6.3849 |  | 25.3983 | 23.9628 | 23.7424 | 16.2274 | 21.9607 | 18.617
798 |  | 22.1904 | 13.8333 | 11.2597 | 7.4889 | 7.42 | 6.4978 | 6.4486 |  | 24.7239 | 24.0487 | 22.9363 | 15.7087 | 21.5178 | 18.9048
800 |  | 22.5539 | 13.949 | 11.5625 | 8.3358 | 6.8963 | 8.5031 | 6.7073 |  | 25.2152 | 24.1378 | 23.0246 | 15.2148 | 20.8525 | 19.3506
802 |  | 22.3548 | 13.7444 | 11.5889 | 7.5538 | 7.7537 | 7.1013 | 6.4594 |  | 24.475 | 23.821 | 23.1979 | 14.8129 | 20.9265 | 17.997
804 |  | 22.346 | 13.6066 | 11.3968 | 7.276 | 7.0119 | 6.5902 | 5.7304 |  | 24.679 | 23.7894 | 22.0877 | 15.5277 | 21.6624 | 17.9131
806 |  | 22.727 | 13.5752 | 11.2901 | 8.0077 | 7.4881 | 7.5016 | 6.1403 |  | 24.7803 | 24.1163 | 22.4369 | 15.6123 | 21.2565 | 19.3671
808 |  | 22.6187 | 14.0088 | 11.3345 | 8.1041 | 7.9219 | 6.8991 | 6.3137 |  | 24.0427 | 23.8866 | 22.6399 | 15.4066 | 20.7382 | 19.173
810 |  | 21.7814 | 14.1217 | 11.8248 | 7.9767 | 7.8662 | 6.4879 | 6.1201 |  | 24.5963 | 24.0564 | 23.2733 | 16.252 | 21.7235 | 19.2614
812 |  | 22.533 | 13.6799 | 11.3374 | 7.4538 | 7.5501 | 6.6779 | 6.3266 |  | 24.1828 | 23.7745 | 22.4029 | 15.883 | 21.4608 | 18.7983
814 |  | 22.1564 | 13.2999 | 11.7009 | 6.3443 | 7.5878 | 7.038 | 6.4974 |  | 24.0596 | 23.2936 | 22.6391 | 15.7673 | 20.9199 | 18.6674
816 |  | 21.9277 | 14.2613 | 11.5014 | 8.127 | 7.1801 | 7.3543 | 6.6136 |  | 24.1926 | 23.3852 | 22.1571 | 15.24 | 21.0744 | 19.2736
818 |  | 22.6433 | 14.0597 | 12.0913 | 7.4604 | 7.653 | 7.5175 | 6.4147 |  | 23.9341 | 23.9284 | 23.4599 | 15.7788 | 22.1619 | 19.1373
820 |  | 22.3989 | 14.0457 | 12.0519 | 8.4118 | 7.7259 | 7.03 | 6.185 |  | 24.6084 | 23.8445 | 22.877 | 15.2193 | 21.4546 | 18.6796
822 |  | 22.0885 | 14.1257 | 11.9067 | 8.5039 | 7.0384 | 8.0938 | 5.5368 |  | 24.1122 | 24.1328 | 22.4057 | 14.8924 | 22.1048 | 19.2814
824 |  | 22.5939 | 14.1196 | 11.9023 | 8.8257 | 7.5045 | 7.3716 | 6.1668 |  | 24.6313 | 24.0079 | 22.5874 | 15.5367 | 21.455 | 18.9649
826 |  | 22.0998 | 13.8653 | 11.9646 | 7.5057 | 8.153 | 6.682 | 5.6325 |  | 24.2696 | 23.6588 | 22.8295 | 15.2191 | 21.2054 | 19.6156
828 |  | 22.0321 | 14.2776 | 11.9392 | 7.4652 | 8.0767 | 7.0914 | 6.5031 |  | 24.232 | 23.8077 | 23.0011 | 14.5952 | 20.9952 | 19.7275
830 |  | 22.7661 | 13.9902 | 11.6854 | 8.5184 | 7.5017 | 7.6469 | 6.5503 |  | 25.0227 | 23.8578 | 22.6329 | 15.0429 | 21.059 | 19.1824
832 |  | 21.9166 | 14.3762 | 11.3233 | 8.1552 | 7.6186 | 7.0225 | 5.963 |  | 24.3617 | 23.7365 | 23.2241 | 15.2905 | 21.3699 | 19.4198
834 |  | 22.8324 | 13.8865 | 11.8613 | 7.9586 | 7.9003 | 8.1115 | 6.8753 |  | 24.541 | 23.7819 | 22.8153 | 15.2575 | 21.4188 | 19.1776
836 |  | 22.8907 | 14.0256 | 12.1874 | 7.8041 | 7.3288 | 6.8446 | 6.6279 |  | 24.2348 | 23.794 | 22.6171 | 15.4466 | 21.4544 | 18.7087
838 |  | 23.0298 | 14.5439 | 12.052 | 8.6589 | 8.6023 | 7.7503 | 5.9149 |  | 25.4385 | 23.9065 | 22.4483 | 14.9905 | 21.6118 | 18.8771
840 |  | 22.3022 | 13.9195 | 11.1282 | 7.8596 | 7.4601 | 6.7569 | 6.5298 |  | 24.0466 | 23.2913 | 22.289 | 15.4109 | 21.7698 | 19.2266
842 |  | 22.7143 | 13.5776 | 11.3903 | 7.4503 | 7.0737 | 7.0183 | 5.7544 |  | 23.5106 | 23.7366 | 22.2605 | 15.182 | 21.1509 | 18.8686
844 |  | 22.4586 | 13.8664 | 11.096 | 6.8801 | 6.5765 | 6.8425 | 5.889 |  | 24.0619 | 23.4423 | 22.1107 | 15.7552 | 21.0382 | 18.7041
846 |  | 22.5304 | 14.4601 | 11.5568 | 8.1112 | 7.3572 | 7.1399 | 6.0899 |  | 24.2512 | 23.7479 | 22.0144 | 15.0198 | 21.2139 | 18.5266
848 |  | 22.7548 | 14.22 | 11.3022 | 7.6631 | 6.7959 | 7.1872 | 6.545 |  | 24.6482 | 24.0397 | 22.8298 | 15.1921 | 21.1521 | 19.0425
850 |  | 22.7338 | 14.1492 | 11.5083 | 7.3172 | 7.5527 | 6.6604 | 5.957 |  | 24.138 | 23.7906 | 22.5457 | 15.3247 | 21.622 | 18.7933
A = 100 - T - R_corrected (%). 산란이 포함된 값이다 (실제로는 A+S).

## Summary
시료 | seed | Ag 두께 (nm) | 면저항 (ohm/sq) | 저항률 (uOhm cm) | T @550 (%) | R_corr @550 (%) | A @550 (%) | T @450 (%) | A @450 (%) | T @650 (%) | A @650 (%)
1-1 | HATCN
1-2 | HATCN | 4 | 52.2 | 20.88 | 71.086 | 14.327 | 14.587 | 73.997 | 13.348 | 65.515 | 17.857
1-3 | HATCN | 5 | 23.3 | 11.65 | 72.599 | 16.229 | 11.172 | 74.623 | 11.811 | 68.21 | 12.343
1-4 | HATCN | 6 | 18.9 | 11.34 | 72.698 | 17.584 | 9.718 | 74.454 | 11.385 | 68.127 | 10.119
2-1 | HATCN | 7 | 12.7 | 8.89 | 70.556 | 21.355 | 8.09 | 72.759 | 10.72 | 64.969 | 7.521
2-2 | HATCN | 8 | 9.1 | 7.28 | 66.77 | 25.913 | 7.317 | 70.929 | 10.305 | 59.385 | 6.917
2-3 | HATCN | 10 | 7.5 | 7.5 | 62.715 | 30.24 | 7.045 | 68.357 | 10.279 | 54.359 | 6.598
2-4 | HATCN | 12 | 5.3 | 6.36 | 54.249 | 39.48 | 6.271 | 64.048 | 8.75 | 44.589 | 6.102
1-9 | MoOx
1-10 | MoOx | 4 | 138 | 55.2 | 55.732 | 16.639 | 27.629 | 65.581 | 19.622 | 57.37 | 27.332
1-11 | MoOx | 5 | 49.1 | 24.55 | 54.845 | 17.229 | 27.926 | 63.406 | 20.353 | 58.361 | 26.286
1-12 | MoOx | 6 | 32 | 19.2 | 54.741 | 17.826 | 27.433 | 63.3 | 19.392 | 57.841 | 25.867
2-9 | MoOx | 7 | 14.9 | 10.43 | 59.027 | 18.183 | 22.79 | 64.307 | 18.354 | 61.349 | 19.999
2-10 | MoOx | 8 | 10.8 | 8.64 | 58.377 | 22.088 | 19.535 | 64.891 | 16.447 | 52.317 | 21.516
2-11 | MoOx | 10 | 9.6 | 9.6 | 54.25 | 24.153 | 21.597 | 60.416 | 18.607 | 50.909 | 20.491
2-12 | MoOx | 12 | 6.6 | 7.92 | 48.549 |  |  | 55.971 |  | 44.419
저항률 = 면저항 x 두께 x 0.1 (1 ohm nm = 0.1 uOhm cm). Ag 벌크 1.59 uOhm cm.
닫힘 두께: HATCN 5 nm, MoOx 7 nm - 수송(rho = rho0 + C/d 의 꺾임)과 광학(A 평탄부의 계단) 두 경로에서 독립적으로 같은 값.
노란 행 = 결측으로 A 계산 불가.
MoOx/Ag 10 nm 는 면저항과 광학 양쪽에서 이상치 - 재증착 필요.

## T_smooth
wavelength | HATCN 5 (bare) | HATCN 5 / Ag 4 | HATCN 5 / Ag 5 | HATCN 5 / Ag 6 | HATCN 5 / Ag 7 | HATCN 5 / Ag 8 | HATCN 5 / Ag 10 | HATCN 5 / Ag 12 | MoOx 5 (bare) | MoOx 5 / Ag 4 | MoOx 5 / Ag 5 | MoOx 5 / Ag 6 | MoOx 5 / Ag 7 | MoOx 5 / Ag 8 | MoOx 5 / Ag 10 | MoOx 5 / Ag 12
nm | 1-1 (없음) | 1-2 | 1-3 | 1-4 | 2-1 | 2-2 | 2-3 | 2-4 | 1-9 (없음) | 1-10 | 1-11 | 1-12 | 2-9 | 2-10 | 2-11 | 2-12
350 |  | 66.8658 | 64.8896 | 63.6721 | 62.44 | 66.4384 | 60.8924 | 61.3383 |  | 70.5371 | 68.4905 | 77.0296 | 74.2217 | 70.3638 | 67.9796 | 63.4059
352 |  | 66.6338 | 66.325 | 64.9531 | 66.9907 | 65.3175 | 61.574 | 60.1097 |  | 70.0876 | 69.2084 | 78.3476 | 74.2974 | 71.2625 | 69.5486 | 62.8521
354 |  | 67.6872 | 66.8052 | 65.7386 | 64.8091 | 65.2068 | 62.3228 | 60.7654 |  | 70.4672 | 69.5183 | 76.9572 | 74.8098 | 71.7497 | 69.5461 | 64.8851
356 |  | 69.3322 | 67.5975 | 67.4644 | 64.7089 | 65.8809 | 62.8626 | 62.3296 |  | 70.6342 | 69.9221 | 75.3264 | 75.5651 | 72.1066 | 69.1849 | 65.8222
358 |  | 70.4398 | 69.1671 | 69.5061 | 66.1259 | 66.8293 | 64.6433 | 64.2955 |  | 72.5398 | 71.145 | 76.4882 | 76.37 | 72.9075 | 70.174 | 66.9405
360 |  | 71.3494 | 70.487 | 70.181 | 68.8306 | 68.2579 | 65.9869 | 64.7197 |  | 72.7598 | 71.545 | 77.289 | 76.813 | 73.9762 | 70.1659 | 67.2983
362 |  | 71.6378 | 71.5151 | 70.4024 | 69.2565 | 69.1075 | 66.934 | 64.745 |  | 73.1218 | 71.8882 | 77.8949 | 77.0744 | 74.1886 | 70.5065 | 67.4898
364 |  | 71.8133 | 72.164 | 71.3544 | 70.6083 | 69.4668 | 66.5659 | 65.535 |  | 72.4757 | 72.4297 | 77.7047 | 77.0305 | 74.0256 | 70.2232 | 66.7769
366 |  | 72.2297 | 72.4188 | 71.6038 | 71.7039 | 69.2044 | 66.7222 | 66.2469 |  | 73.1434 | 72.9793 | 77.8191 | 76.9312 | 73.8578 | 70.2743 | 66.3265
368 |  | 72.5649 | 72.359 | 71.8964 | 71.0728 | 69.608 | 67.1659 | 66.562 |  | 73.9564 | 72.4371 | 77.3169 | 76.9071 | 73.7551 | 69.9241 | 66.3631
370 |  | 72.9116 | 72.5335 | 71.9411 | 71.0081 | 70.0108 | 68.4364 | 66.4221 |  | 73.918 | 72.2757 | 77.1729 | 77.1518 | 74.3457 | 71.1885 | 66.5532
372 |  | 73.2116 | 73.2361 | 72.6728 | 71.4813 | 70.8523 | 69.6308 | 67.7097 |  | 73.5818 | 73.1951 | 78.1149 | 76.996 | 74.9481 | 72.1931 | 67.2671
374 |  | 73.5694 | 73.5312 | 72.7505 | 72.2354 | 71.1788 | 69.9164 | 67.1576 |  | 72.8166 | 73.4323 | 77.9761 | 76.778 | 74.9065 | 72.2672 | 67.11
376 |  | 73.8298 | 73.5801 | 73.0621 | 72.1378 | 71.8359 | 69.9351 | 66.9075 |  | 73.1755 | 73.0298 | 77.3842 | 76.3906 | 74.6746 | 71.7312 | 67.245
378 |  | 74.1336 | 73.7944 | 73.3838 | 72.3611 | 72.0557 | 70.0548 | 66.6396 |  | 73.5048 | 73.1854 | 77.212 | 76.2006 | 74.5921 | 71.5578 | 67.5372
380 |  | 74.3519 | 74.3093 | 73.8452 | 73.0739 | 72.2622 | 69.8938 | 67.5195 |  | 74.1268 | 73.8788 | 77.3966 | 75.8506 | 74.2621 | 71.4095 | 67.3139
382 |  | 74.5042 | 74.3264 | 73.7269 | 73.0493 | 72.1948 | 69.1843 | 67.486 |  | 73.7276 | 73.7785 | 77.0596 | 75.8366 | 73.7532 | 70.9656 | 66.6214
384 |  | 74.3333 | 74.3421 | 73.5026 | 72.7499 | 71.6251 | 68.9067 | 67.2608 |  | 73.8166 | 73.4154 | 76.4506 | 75.6329 | 73.2019 | 70.972 | 66.2611
386 |  | 74.0152 | 74.3919 | 73.7186 | 72.8733 | 71.2883 | 69.0795 | 67.2839 |  | 74.3062 | 73.3265 | 76.1473 | 75.4258 | 72.8488 | 70.8894 | 66.2447
388 |  | 74.0278 | 74.3798 | 74.0884 | 73.4607 | 71.346 | 69.5365 | 67.226 |  | 74.4327 | 73.3723 | 75.6735 | 75.3329 | 72.7916 | 70.7199 | 66.2111
390 |  | 74.2281 | 74.3145 | 74.2384 | 73.3524 | 71.8581 | 69.678 | 67.1393 |  | 73.8306 | 73.4159 | 75.486 | 74.9292 | 73.0153 | 69.8811 | 65.8643
392 |  | 74.3944 | 74.5912 | 74.2347 | 72.8924 | 72.1439 | 70.0804 | 67.2169 |  | 73.504 | 73.29 | 75.5517 | 74.753 | 73.2058 | 69.7835 | 65.7099
394 |  | 74.5741 | 74.7873 | 74.3326 | 72.9225 | 71.9894 | 70.1195 | 67.2763 |  | 73.5002 | 73.1309 | 75.2966 | 74.6143 | 73.0162 | 69.8065 | 65.666
396 |  | 74.694 | 75.0024 | 74.3511 | 73.1369 | 72.1177 | 70.3375 | 67.2625 |  | 73.4812 | 72.8253 | 74.8893 | 74.3427 | 72.8263 | 69.7311 | 65.4426
398 |  | 74.6623 | 74.9393 | 74.3429 | 73.0681 | 72.5078 | 70.2554 | 67.0715 |  | 73.3245 | 72.8239 | 74.4723 | 74.2221 | 72.5749 | 69.3059 | 65.0417
400 |  | 74.5858 | 74.889 | 74.4481 | 73.037 | 72.4724 | 70.2991 | 66.9553 |  | 73.3965 | 72.5045 | 74.4267 | 73.7689 | 72.1081 | 69.1066 | 64.6462
402 |  | 74.4445 | 74.7055 | 74.4984 | 73.2368 | 72.055 | 70.0728 | 66.7404 |  | 73.1199 | 72.1404 | 73.9103 | 73.3898 | 71.6807 | 68.6798 | 64.3054
404 |  | 74.2842 | 74.7599 | 74.4168 | 73.1776 | 71.9828 | 69.9185 | 66.9053 |  | 72.8792 | 71.7267 | 73.3838 | 73.0279 | 71.3938 | 68.3288 | 63.6008
406 |  | 74.2109 | 74.697 | 74.2932 | 73.1912 | 72.1179 | 69.7943 | 66.7434 |  | 72.5461 | 71.4211 | 72.9001 | 72.5345 | 71.0134 | 67.8646 | 63.1099
408 |  | 74.2186 | 74.8083 | 74.3903 | 73.1626 | 71.9932 | 69.7257 | 66.6249 |  | 72.1187 | 71.1306 | 72.4797 | 72.1827 | 70.8046 | 67.5498 | 62.9515
410 |  | 74.1776 | 74.7459 | 74.4476 | 73.1841 | 71.9776 | 69.6887 | 66.357 |  | 71.6861 | 70.7688 | 72.045 | 71.7227 | 70.5081 | 66.9904 | 62.6514
412 |  | 74.1884 | 74.6979 | 74.4748 | 72.9127 | 71.938 | 69.7308 | 66.3593 |  | 71.4184 | 70.5492 | 71.6935 | 71.4072 | 70.157 | 66.8821 | 62.2836
414 |  | 74.2351 | 74.6063 | 74.4255 | 73.0505 | 71.8277 | 69.6104 | 65.9437 |  | 71.1948 | 70.119 | 71.1341 | 70.9873 | 69.8504 | 66.6493 | 61.7394
416 |  | 74.2449 | 74.6266 | 74.3244 | 73.2266 | 71.7042 | 69.2684 | 65.8567 |  | 70.8658 | 69.7719 | 70.6399 | 70.5367 | 69.6073 | 66.3894 | 61.2246
418 |  | 74.2723 | 74.5755 | 74.2455 | 73.2551 | 71.6833 | 69.2658 | 65.8074 |  | 70.4665 | 69.3912 | 70.3566 | 70.1861 | 69.3583 | 65.8434 | 60.729
420 |  | 74.298 | 74.5714 | 74.3219 | 73.1174 | 71.6507 | 69.4643 | 65.7258 |  | 70.0951 | 69.1715 | 70.0576 | 69.8441 | 69.1303 | 65.3868 | 60.5563
422 |  | 74.2955 | 74.7572 | 74.5132 | 73.0519 | 71.7555 | 69.6058 | 65.6929 |  | 69.992 | 68.9811 | 69.5397 | 69.5171 | 68.7258 | 65.0454 | 60.2937
424 |  | 74.2788 | 74.8367 | 74.5354 | 73.1042 | 71.6947 | 69.3362 | 65.6512 |  | 69.7868 | 68.5669 | 69.209 | 69.1556 | 68.3563 | 64.6119 | 59.9635
426 |  | 74.2179 | 74.7877 | 74.4888 | 73.2112 | 71.5665 | 69.2031 | 65.6748 |  | 69.3561 | 68.0911 | 68.7501 | 68.7479 | 67.9723 | 64.2912 | 59.4916
428 |  | 74.1212 | 74.6258 | 74.5064 | 73.1817 | 71.4066 | 69.0578 | 65.4589 |  | 68.8841 | 67.6193 | 68.251 | 68.3189 | 67.6806 | 63.9211 | 59.1871
430 |  | 74.0537 | 74.6365 | 74.4885 | 73.0565 | 71.4131 | 68.9725 | 65.3267 |  | 68.6003 | 67.2168 | 67.6931 | 67.9531 | 67.3992 | 63.5951 | 58.8535
432 |  | 74.0118 | 74.731 | 74.5325 | 72.9376 | 71.3806 | 69.0203 | 65.0606 |  | 68.3872 | 66.8238 | 67.3883 | 67.5327 | 67.1094 | 63.3636 | 58.6145
434 |  | 74.0098 | 74.7793 | 74.5824 | 72.9539 | 71.4365 | 69.0436 | 64.9221 |  | 68.1973 | 66.532 | 67.0482 | 67.2671 | 66.7522 | 62.9947 | 58.2092
436 |  | 74.0197 | 74.6787 | 74.5122 | 72.9273 | 71.309 | 69.0711 | 64.7825 |  | 67.8248 | 66.16 | 66.5621 | 66.9524 | 66.4951 | 62.6545 | 57.9875
438 |  | 74.0598 | 74.6579 | 74.4149 | 72.9083 | 71.2762 | 68.9549 | 64.7272 |  | 67.3758 | 65.6743 | 66.1129 | 66.6064 | 66.1945 | 62.2745 | 57.649
440 |  | 74.0856 | 74.6611 | 74.4229 | 72.9058 | 71.2002 | 68.9512 | 64.5067 |  | 67.0231 | 65.2471 | 65.7413 | 66.202 | 65.9496 | 62.1251 | 57.4272
442 |  | 74.0574 | 74.7081 | 74.5351 | 72.8829 | 71.2155 | 68.7589 | 64.5116 |  | 66.715 | 64.9331 | 65.3722 | 65.8279 | 65.6492 | 61.7971 | 56.986
444 |  | 73.9847 | 74.6863 | 74.4786 | 72.8307 | 71.019 | 68.6023 | 64.3992 |  | 66.3286 | 64.568 | 64.7385 | 65.3673 | 65.316 | 61.4109 | 56.7483
446 |  | 73.9329 | 74.6747 | 74.4335 | 72.7973 | 70.9927 | 68.4381 | 64.2797 |  | 65.9066 | 64.1371 | 64.1605 | 65.0642 | 65.0889 | 61.0721 | 56.5417
448 |  | 73.9438 | 74.6037 | 74.381 | 72.7754 | 70.9763 | 68.3734 | 64.0534 |  | 65.6561 | 63.7579 | 63.6777 | 64.6527 | 64.9803 | 60.7034 | 56.3339
450 |  | 73.9605 | 74.6291 | 74.4482 | 72.7997 | 71.0465 | 68.3765 | 64.108 |  | 65.5692 | 63.3858 | 63.3185 | 64.361 | 64.7556 | 60.5075 | 56.0466
452 |  | 73.9481 | 74.6465 | 74.459 | 72.8155 | 70.9109 | 68.3401 | 63.9649 |  | 65.3798 | 63.0045 | 62.9715 | 63.9863 | 64.519 | 60.2886 | 55.783
454 |  | 73.9098 | 74.5701 | 74.4268 | 72.7938 | 70.8635 | 68.249 | 63.7197 |  | 64.9084 | 62.6065 | 62.5887 | 63.6289 | 64.1937 | 60.0388 | 55.5456
456 |  | 73.8352 | 74.4896 | 74.3644 | 72.7375 | 70.704 | 68.1363 | 63.4027 |  | 64.3151 | 62.2298 | 62.1204 | 63.3059 | 63.8525 | 59.6884 | 55.2164
458 |  | 73.7854 | 74.5195 | 74.3616 | 72.6458 | 70.7494 | 68.0867 | 63.1658 |  | 63.9501 | 61.8772 | 61.6521 | 63.0058 | 63.6565 | 59.4659 | 54.9703
460 |  | 73.8071 | 74.5271 | 74.3776 | 72.6327 | 70.7252 | 68.0026 | 63.0102 |  | 63.7369 | 61.5834 | 61.318 | 62.7003 | 63.4424 | 59.2865 | 54.7314
462 |  | 73.7862 | 74.497 | 74.3887 | 72.598 | 70.6058 | 67.9017 | 62.9886 |  | 63.6603 | 61.2635 | 61.0365 | 62.4555 | 63.1623 | 59.1389 | 54.4956
464 |  | 73.7824 | 74.4887 | 74.4138 | 72.6024 | 70.4983 | 67.8097 | 62.9859 |  | 63.3641 | 60.8963 | 60.5871 | 62.1457 | 63.0132 | 58.8599 | 54.2585
466 |  | 73.7463 | 74.5469 | 74.4689 | 72.6184 | 70.4975 | 67.754 | 62.7008 |  | 62.9835 | 60.514 | 60.1451 | 61.8777 | 62.857 | 58.7209 | 54.0278
468 |  | 73.6901 | 74.5174 | 74.4742 | 72.6657 | 70.5142 | 67.6812 | 62.4682 |  | 62.5272 | 60.2059 | 59.7567 | 61.5773 | 62.726 | 58.4628 | 53.8313
470 |  | 73.6344 | 74.4405 | 74.3967 | 72.5504 | 70.3646 | 67.5396 | 62.2223 |  | 62.3189 | 59.8984 | 59.5199 | 61.2867 | 62.637 | 58.2361 | 53.6513
472 |  | 73.5971 | 74.393 | 74.3704 | 72.5052 | 70.3449 | 67.4785 | 62.1223 |  | 62.1187 | 59.6001 | 59.1772 | 61.0633 | 62.4194 | 57.9708 | 53.4927
474 |  | 73.5796 | 74.3671 | 74.4073 | 72.5601 | 70.2994 | 67.4817 | 62.0354 |  | 61.9102 | 59.3219 | 58.8186 | 60.8294 | 62.2185 | 57.8698 | 53.3268
476 |  | 73.6003 | 74.3649 | 74.4112 | 72.6087 | 70.2862 | 67.4072 | 61.9304 |  | 61.696 | 59.0734 | 58.438 | 60.6471 | 62.0999 | 57.7031 | 53.101
478 |  | 73.5739 | 74.345 | 74.3828 | 72.5316 | 70.1927 | 67.2561 | 61.6892 |  | 61.4605 | 58.8035 | 58.102 | 60.4817 | 61.9937 | 57.5012 | 52.8938
480 |  | 73.5458 | 74.3865 | 74.3643 | 72.5014 | 70.1134 | 67.1635 | 61.4481 |  | 61.1684 | 58.526 | 57.8705 | 60.2891 | 61.8906 | 57.3241 | 52.7536
482 |  | 73.4915 | 74.3825 | 74.3608 | 72.535 | 69.989 | 67.1158 | 61.3062 |  | 60.8451 | 58.2451 | 57.6066 | 60.1309 | 61.7891 | 57.0974 | 52.6313
484 |  | 73.4673 | 74.388 | 74.3693 | 72.5659 | 69.965 | 67.0685 | 61.1017 |  | 60.6679 | 58.0015 | 57.4252 | 59.9754 | 61.6382 | 56.9767 | 52.4873
486 |  | 73.4338 | 74.2992 | 74.3757 | 72.4855 | 69.8962 | 66.9799 | 60.8704 |  | 60.4996 | 57.7363 | 57.159 | 59.8191 | 61.4803 | 56.8708 | 52.2931
488 |  | 73.4018 | 74.2725 | 74.3564 | 72.3477 | 69.8767 | 66.8333 | 60.6962 |  | 60.2088 | 57.4932 | 56.9663 | 59.6611 | 61.3212 | 56.7953 | 52.1774
490 |  | 73.3655 | 74.2251 | 74.2781 | 72.3334 | 69.8309 | 66.6638 | 60.5706 |  | 59.966 | 57.2632 | 56.7023 | 59.4899 | 61.1642 | 56.6413 | 51.9894
492 |  | 73.294 | 74.1802 | 74.2272 | 72.3357 | 69.796 | 66.5792 | 60.3791 |  | 59.7022 | 57.0889 | 56.4886 | 59.3469 | 61.0016 | 56.5222 | 51.8244
494 |  | 73.2109 | 74.1203 | 74.1982 | 72.2287 | 69.6272 | 66.4634 | 60.0909 |  | 59.4568 | 56.87 | 56.2804 | 59.224 | 60.9177 | 56.3811 | 51.6331
496 |  | 73.1561 | 74.1054 | 74.1868 | 72.1107 | 69.5186 | 66.3628 | 59.8326 |  | 59.1962 | 56.6951 | 56.0635 | 59.0765 | 60.8137 | 56.2921 | 51.5361
498 |  | 73.0745 | 74.0644 | 74.1555 | 72.0719 | 69.4901 | 66.2417 | 59.6841 |  | 59.0758 | 56.5375 | 55.8893 | 58.9563 | 60.7325 | 56.1652 | 51.405
500 |  | 73.0185 | 73.9757 | 74.1067 | 72.0737 | 69.42 | 66.1244 | 59.5298 |  | 58.9403 | 56.4149 | 55.7484 | 58.9041 | 60.6517 | 56.0527 | 51.2039
502 |  | 72.9707 | 73.9831 | 74.0533 | 72.0556 | 69.2437 | 65.9756 | 59.3229 |  | 58.6949 | 56.1988 | 55.6 | 58.8614 | 60.5816 | 55.8966 | 51.0034
504 |  | 72.9027 | 73.9924 | 74.0558 | 72.0745 | 69.1339 | 65.9125 | 59.0692 |  | 58.5009 | 56.0606 | 55.4286 | 58.8307 | 60.4768 | 55.8035 | 50.8778
506 |  | 72.8586 | 73.9483 | 74.013 | 72.0562 | 69.1157 | 65.8348 | 58.9064 |  | 58.2744 | 55.9102 | 55.2746 | 58.7728 | 60.405 | 55.6794 | 50.7589
508 |  | 72.8055 | 73.8914 | 73.9929 | 71.9898 | 69.0495 | 65.7349 | 58.7354 |  | 58.1057 | 55.8315 | 55.2007 | 58.7168 | 60.3054 | 55.6668 | 50.7361
510 |  | 72.7181 | 73.9013 | 73.9676 | 71.9685 | 68.9682 | 65.6475 | 58.5278 |  | 57.9044 | 55.6964 | 55.0916 | 58.6759 | 60.2144 | 55.6143 | 50.6597
512 |  | 72.662 | 73.8422 | 73.9322 | 71.9186 | 68.8336 | 65.4866 | 58.2644 |  | 57.8084 | 55.5725 | 55.0089 | 58.5946 | 60.0895 | 55.5059 | 50.5258
514 |  | 72.5882 | 73.7317 | 73.8037 | 71.8172 | 68.7562 | 65.265 | 57.9996 |  | 57.6432 | 55.4098 | 54.8742 | 58.5577 | 60.0021 | 55.3554 | 50.3224
516 |  | 72.4998 | 73.6415 | 73.7389 | 71.7172 | 68.6459 | 65.142 | 57.8222 |  | 57.4976 | 55.2626 | 54.7812 | 58.5399 | 59.9001 | 55.3087 | 50.2123
518 |  | 72.4337 | 73.6088 | 73.7544 | 71.7064 | 68.5572 | 65.0602 | 57.6135 |  | 57.335 | 55.1865 | 54.7054 | 58.5333 | 59.8311 | 55.1959 | 50.1406
520 |  | 72.3659 | 73.5675 | 73.7449 | 71.6985 | 68.4442 | 64.9446 | 57.4451 |  | 57.2259 | 55.1532 | 54.682 | 58.5522 | 59.7452 | 55.0961 | 50.0691
522 |  | 72.264 | 73.5205 | 73.6626 | 71.5954 | 68.3893 | 64.7782 | 57.2254 |  | 57.0606 | 55.134 | 54.686 | 58.5456 | 59.6123 | 55.0101 | 49.9715
524 |  | 72.1955 | 73.4413 | 73.5374 | 71.4442 | 68.2663 | 64.6573 | 57.0229 |  | 56.9187 | 55.0267 | 54.6388 | 58.5532 | 59.518 | 54.9276 | 49.8259
526 |  | 72.1236 | 73.3861 | 73.4676 | 71.3329 | 68.1553 | 64.5196 | 56.8022 |  | 56.8345 | 54.955 | 54.6116 | 58.5797 | 59.4445 | 54.8573 | 49.7247
528 |  | 72.0456 | 73.3091 | 73.4367 | 71.327 | 68.0411 | 64.3947 | 56.6351 |  | 56.7487 | 54.9233 | 54.5668 | 58.5953 | 59.3685 | 54.8414 | 49.6521
530 |  | 71.9598 | 73.2334 | 73.3969 | 71.2916 | 67.9441 | 64.2509 | 56.3931 |  | 56.5458 | 54.9109 | 54.5978 | 58.6592 | 59.2953 | 54.7547 | 49.5362
532 |  | 71.8633 | 73.1749 | 73.3252 | 71.1815 | 67.789 | 64.0519 | 56.1442 |  | 56.3956 | 54.8537 | 54.5809 | 58.6873 | 59.1909 | 54.6906 | 49.4424
534 |  | 71.7545 | 73.141 | 73.2473 | 71.1444 | 67.6813 | 63.8908 | 55.9369 |  | 56.306 | 54.8342 | 54.6021 | 58.6962 | 59.0662 | 54.6795 | 49.2784
536 |  | 71.6445 | 73.045 | 73.1472 | 71.0714 | 67.5232 | 63.7671 | 55.726 |  | 56.2308 | 54.8097 | 54.5056 | 58.7065 | 58.9937 | 54.6547 | 49.2322
538 |  | 71.5664 | 72.9678 | 73.0702 | 70.9893 | 67.3958 | 63.6558 | 55.4865 |  | 56.0878 | 54.798 | 54.5 | 58.7327 | 58.9281 | 54.6143 | 49.1334
540 |  | 71.4722 | 72.9147 | 73.0118 | 70.8603 | 67.3114 | 63.4759 | 55.3288 |  | 56.0351 | 54.7735 | 54.557 | 58.7749 | 58.8693 | 54.5661 | 49.0839
542 |  | 71.3843 | 72.89 | 72.9901 | 70.7938 | 67.2453 | 63.2796 | 55.1556 |  | 56.0176 | 54.7883 | 54.6904 | 58.8127 | 58.752 | 54.4224 | 48.9577
544 |  | 71.2801 | 72.8155 | 72.9453 | 70.6648 | 67.1401 | 63.129 | 54.9451 |  | 55.9437 | 54.7905 | 54.7126 | 58.8675 | 58.6346 | 54.3274 | 48.8915
546 |  | 71.2023 | 72.7124 | 72.9013 | 70.5577 | 66.963 | 63.0443 | 54.724 |  | 55.8882 | 54.808 | 54.7229 | 58.9195 | 58.5368 | 54.3539 | 48.7542
548 |  | 71.1103 | 72.6339 | 72.8148 | 70.5222 | 66.8637 | 62.9203 | 54.5174 |  | 55.8422 | 54.8252 | 54.7153 | 58.9472 | 58.4209 | 54.3504 | 48.6288
550 |  | 71.0484 | 72.565 | 72.7085 | 70.4743 | 66.6867 | 62.7681 | 54.2931 |  | 55.7551 | 54.8458 | 54.7545 | 58.9705 | 58.3196 | 54.2447 | 48.5624
552 |  | 70.9418 | 72.5028 | 72.6459 | 70.4589 | 66.5701 | 62.5545 | 54.1088 |  | 55.6637 | 54.877 | 54.8277 | 59.0045 | 58.2368 | 54.1429 | 48.5236
554 |  | 70.8415 | 72.4128 | 72.5505 | 70.3354 | 66.4224 | 62.3547 | 53.8606 |  | 55.5977 | 54.8904 | 54.9218 | 59.0454 | 58.1359 | 54.0491 | 48.4118
556 |  | 70.7251 | 72.3412 | 72.4559 | 70.2258 | 66.3238 | 62.1974 | 53.6294 |  | 55.5606 | 54.9378 | 54.9652 | 59.0934 | 58.0476 | 53.9914 | 48.3158
558 |  | 70.6229 | 72.2609 | 72.3604 | 70.0524 | 66.1405 | 62.08 | 53.4718 |  | 55.5207 | 54.9612 | 54.9304 | 59.1245 | 57.9535 | 53.9189 | 48.1915
560 |  | 70.505 | 72.1656 | 72.3314 | 70.0013 | 65.9977 | 61.9833 | 53.3093 |  | 55.5082 | 54.9855 | 54.9422 | 59.1708 | 57.7903 | 53.8507 | 48.1298
562 |  | 70.397 | 72.0579 | 72.2205 | 69.9235 | 65.8576 | 61.7628 | 53.0352 |  | 55.4202 | 54.9873 | 54.9779 | 59.2232 | 57.6309 | 53.7834 | 48.0219
564 |  | 70.2713 | 71.9922 | 72.1207 | 69.8379 | 65.7518 | 61.5647 | 52.828 |  | 55.4016 | 55.0601 | 55.0202 | 59.305 | 57.5033 | 53.7282 | 47.9307
566 |  | 70.1576 | 71.9603 | 72.0419 | 69.7411 | 65.6116 | 61.3575 | 52.642 |  | 55.3869 | 55.1238 | 55.0945 | 59.3841 | 57.3739 | 53.6945 | 47.8203
568 |  | 70.0687 | 71.8605 | 71.9719 | 69.6029 | 65.4761 | 61.2175 | 52.4028 |  | 55.3556 | 55.2027 | 55.1791 | 59.413 | 57.3008 | 53.6757 | 47.7822
570 |  | 69.9631 | 71.751 | 71.8846 | 69.4951 | 65.3441 | 61.0241 | 52.1375 |  | 55.3245 | 55.2423 | 55.2577 | 59.4401 | 57.1995 | 53.6597 | 47.7161
572 |  | 69.8785 | 71.6344 | 71.784 | 69.3321 | 65.1649 | 60.8128 | 51.9147 |  | 55.306 | 55.2799 | 55.2767 | 59.4808 | 57.0729 | 53.6001 | 47.5825
574 |  | 69.7608 | 71.5878 | 71.7314 | 69.2662 | 65.007 | 60.6374 | 51.7171 |  | 55.331 | 55.3119 | 55.3921 | 59.5092 | 56.9271 | 53.5397 | 47.468
576 |  | 69.6241 | 71.4971 | 71.6419 | 69.1543 | 64.9096 | 60.5358 | 51.5065 |  | 55.3499 | 55.4001 | 55.4455 | 59.5653 | 56.8263 | 53.4688 | 47.3701
578 |  | 69.4965 | 71.4139 | 71.5387 | 69.0815 | 64.8127 | 60.4222 | 51.3249 |  | 55.3303 | 55.4562 | 55.509 | 59.6255 | 56.6993 | 53.4521 | 47.2878
580 |  | 69.3801 | 71.3004 | 71.4472 | 68.9479 | 64.6562 | 60.265 | 51.1556 |  | 55.3069 | 55.5199 | 55.5712 | 59.6919 | 56.644 | 53.4387 | 47.279
582 |  | 69.2597 | 71.2129 | 71.3758 | 68.8724 | 64.5036 | 60.0601 | 50.9876 |  | 55.34 | 55.5753 | 55.6601 | 59.7631 | 56.5246 | 53.3392 | 47.2571
584 |  | 69.1818 | 71.0979 | 71.2745 | 68.7705 | 64.2927 | 59.8578 | 50.7442 |  | 55.3069 | 55.6427 | 55.686 | 59.8299 | 56.4202 | 53.1796 | 47.1048
586 |  | 69.0607 | 71.0126 | 71.1591 | 68.6106 | 64.1144 | 59.6962 | 50.5577 |  | 55.2827 | 55.7416 | 55.7269 | 59.8833 | 56.2592 | 53.1604 | 46.9283
588 |  | 68.9541 | 70.9318 | 71.0554 | 68.4847 | 63.9725 | 59.5264 | 50.3765 |  | 55.3573 | 55.8247 | 55.814 | 59.915 | 56.1346 | 53.1107 | 46.8569
590 |  | 68.867 | 70.8825 | 70.9794 | 68.4234 | 63.8514 | 59.3505 | 50.1693 |  | 55.4527 | 55.8847 | 55.8834 | 59.9507 | 55.9817 | 53.0336 | 46.8088
592 |  | 68.7777 | 70.8017 | 70.9093 | 68.368 | 63.76 | 59.1959 | 49.9203 |  | 55.4369 | 55.9628 | 55.9512 | 60.0179 | 55.87 | 52.9285 | 46.7543
594 |  | 68.6837 | 70.7151 | 70.8428 | 68.2666 | 63.6528 | 59.056 | 49.7369 |  | 55.4278 | 56.0644 | 56.0219 | 60.0317 | 55.7425 | 52.9327 | 46.6856
596 |  | 68.5823 | 70.6235 | 70.7217 | 68.1537 | 63.5212 | 58.9117 | 49.5255 |  | 55.4824 | 56.1397 | 56.093 | 60.0629 | 55.6231 | 52.8658 | 46.6561
598 |  | 68.4789 | 70.5562 | 70.6358 | 68.0464 | 63.3318 | 58.7312 | 49.2888 |  | 55.5483 | 56.2085 | 56.1803 | 60.1276 | 55.4963 | 52.817 | 46.5538
600 |  | 68.3863 | 70.4939 | 70.5899 | 67.934 | 63.2575 | 58.5731 | 49.1213 |  | 55.5797 | 56.3359 | 56.2706 | 60.2059 | 55.3903 | 52.7639 | 46.4772
602 |  | 68.2882 | 70.4121 | 70.5411 | 67.8392 | 63.1071 | 58.403 | 48.9923 |  | 55.7026 | 56.4268 | 56.378 | 60.2623 | 55.2712 | 52.6486 | 46.3876
604 |  | 68.1888 | 70.3363 | 70.457 | 67.773 | 62.9994 | 58.2743 | 48.842 |  | 55.7862 | 56.525 | 56.4485 | 60.3252 | 55.1762 | 52.5764 | 46.3436
606 |  | 68.0532 | 70.2617 | 70.3488 | 67.6876 | 62.8685 | 58.0999 | 48.5983 |  | 55.7983 | 56.5886 | 56.5095 | 60.4011 | 55.0783 | 52.5293 | 46.2594
608 |  | 67.9121 | 70.1685 | 70.2409 | 67.5361 | 62.6996 | 57.9161 | 48.3697 |  | 55.8021 | 56.7061 | 56.5527 | 60.4818 | 54.9501 | 52.5082 | 46.1825
610 |  | 67.8202 | 70.077 | 70.1303 | 67.424 | 62.5005 | 57.7359 | 48.1234 |  | 55.8741 | 56.7637 | 56.662 | 60.5075 | 54.8334 | 52.4325 | 46.075
612 |  | 67.7007 | 69.9731 | 70.0342 | 67.3178 | 62.3108 | 57.5807 | 47.965 |  | 55.8886 | 56.8505 | 56.7347 | 60.5597 | 54.6618 | 52.3299 | 45.9796
614 |  | 67.5781 | 69.8675 | 69.9274 | 67.1768 | 62.1124 | 57.4162 | 47.7876 |  | 55.9395 | 56.9085 | 56.7415 | 60.5889 | 54.5438 | 52.2597 | 45.8595
616 |  | 67.4669 | 69.7507 | 69.809 | 66.981 | 61.9572 | 57.2195 | 47.6084 |  | 56.0256 | 57.0165 | 56.7305 | 60.6122 | 54.4467 | 52.2044 | 45.7513
618 |  | 67.3119 | 69.6628 | 69.7391 | 66.874 | 61.8125 | 57.0272 | 47.4341 |  | 56.1029 | 57.0866 | 56.8647 | 60.6622 | 54.3379 | 52.1973 | 45.6627
620 |  | 67.2121 | 69.5873 | 69.6444 | 66.7676 | 61.7035 | 56.8918 | 47.2701 |  | 56.1111 | 57.1599 | 56.9663 | 60.7115 | 54.2358 | 52.0914 | 45.5774
622 |  | 67.1066 | 69.4858 | 69.5439 | 66.6962 | 61.5722 | 56.7654 | 47.0719 |  | 56.1912 | 57.2699 | 57.0116 | 60.7372 | 54.1721 | 52.0108 | 45.5221
624 |  | 66.9956 | 69.4184 | 69.4329 | 66.5715 | 61.4935 | 56.6005 | 46.8528 |  | 56.2424 | 57.3547 | 57.023 | 60.7743 | 54.023 | 51.9384 | 45.4403
626 |  | 66.8765 | 69.3149 | 69.3266 | 66.4528 | 61.3365 | 56.4086 | 46.6999 |  | 56.3385 | 57.4278 | 57.0779 | 60.8042 | 53.9189 | 51.8729 | 45.3896
628 |  | 66.7564 | 69.1598 | 69.1954 | 66.31 | 61.1313 | 56.2078 | 46.4847 |  | 56.3954 | 57.4528 | 57.1558 | 60.8635 | 53.758 | 51.7942 | 45.2975
630 |  | 66.6177 | 69.017 | 69.0974 | 66.2266 | 60.8937 | 56.0263 | 46.3165 |  | 56.5095 | 57.5512 | 57.2637 | 60.8954 | 53.6077 | 51.7507 | 45.268
632 |  | 66.5289 | 68.9612 | 69.0108 | 66.1179 | 60.7822 | 55.864 | 46.0992 |  | 56.6159 | 57.6232 | 57.3601 | 60.9261 | 53.4753 | 51.6565 | 45.1946
634 |  | 66.4144 | 68.8967 | 68.9218 | 66.031 | 60.7256 | 55.7152 | 45.9762 |  | 56.6739 | 57.6958 | 57.3699 | 60.9811 | 53.3838 | 51.5443 | 45.1037
636 |  | 66.3167 | 68.8224 | 68.8466 | 65.922 | 60.5836 | 55.5475 | 45.8258 |  | 56.6859 | 57.8131 | 57.4074 | 61.0473 | 53.2719 | 51.4016 | 44.9683
638 |  | 66.2038 | 68.7166 | 68.7609 | 65.7289 | 60.3781 | 55.404 | 45.6898 |  | 56.7226 | 57.9386 | 57.4821 | 61.0876 | 53.1715 | 51.3692 | 44.8841
640 |  | 66.0702 | 68.6476 | 68.5983 | 65.5502 | 60.2676 | 55.2023 | 45.4736 |  | 56.8398 | 58.0188 | 57.4956 | 61.1394 | 53.0293 | 51.3415 | 44.8223
642 |  | 65.9639 | 68.532 | 68.4945 | 65.4867 | 60.1082 | 55.0757 | 45.2739 |  | 56.9472 | 58.0331 | 57.5301 | 61.1865 | 52.894 | 51.3214 | 44.7973
644 |  | 65.8336 | 68.4439 | 68.4069 | 65.4105 | 59.953 | 54.862 | 45.0497 |  | 57.0035 | 58.099 | 57.6109 | 61.2312 | 52.8214 | 51.2245 | 44.6916
646 |  | 65.7109 | 68.3449 | 68.3396 | 65.2575 | 59.8029 | 54.7483 | 44.865 |  | 57.0978 | 58.1776 | 57.7774 | 61.2576 | 52.6834 | 51.1214 | 44.5953
648 |  | 65.5981 | 68.2937 | 68.2247 | 65.0841 | 59.6188 | 54.5593 | 44.7384 |  | 57.2485 | 58.2738 | 57.8438 | 61.2737 | 52.5665 | 51.005 | 44.4846
650 |  | 65.5081 | 68.2064 | 68.1268 | 64.9763 | 59.4459 | 54.4307 | 44.5871 |  | 57.3326 | 58.364 | 57.8808 | 61.3317 | 52.4518 | 50.9615 | 44.4892
652 |  | 65.3954 | 68.0971 | 68.0219 | 64.8892 | 59.3045 | 54.2388 | 44.3906 |  | 57.3407 | 58.4516 | 57.8438 | 61.37 | 52.3121 | 50.889 | 44.3778
654 |  | 65.3103 | 68.0186 | 67.8937 | 64.7301 | 59.1489 | 54.0945 | 44.2872 |  | 57.3312 | 58.502 | 57.8149 | 61.4076 | 52.2 | 50.7844 | 44.2534
656 |  | 65.1904 | 67.9221 | 67.8177 | 64.6041 | 58.9947 | 53.9584 | 44.1045 |  | 57.4721 | 58.5806 | 57.8991 | 61.4505 | 52.1746 | 50.6944 | 44.1896
658 |  | 65.1063 | 67.812 | 67.7673 | 64.5297 | 58.932 | 53.804 | 43.9224 |  | 57.5633 | 58.6984 | 58.0918 | 61.4835 | 52.1156 | 50.742 | 44.1987
660 |  | 65.0261 | 67.7117 | 67.7397 | 64.5409 | 58.8276 | 53.739 | 43.7288 |  | 57.7042 | 58.8326 | 58.2152 | 61.5306 | 52.0697 | 50.7085 | 44.1532
662 |  | 64.926 | 67.6479 | 67.6176 | 64.3735 | 58.6637 | 53.5688 | 43.614 |  | 57.7315 | 58.8629 | 58.1771 | 61.5434 | 51.9769 | 50.6034 | 44.0642
664 |  | 64.8191 | 67.5619 | 67.4751 | 64.2024 | 58.5081 | 53.387 | 43.3678 |  | 57.7699 | 58.8906 | 58.1714 | 61.5687 | 51.8489 | 50.478 | 43.9611
666 |  | 64.695 | 67.4525 | 67.3823 | 64.0532 | 58.4054 | 53.1221 | 43.2778 |  | 57.8504 | 58.9739 | 58.199 | 61.6002 | 51.7159 | 50.3421 | 43.8554
668 |  | 64.5762 | 67.3975 | 67.3052 | 63.9418 | 58.2556 | 52.9503 | 43.0936 |  | 57.9872 | 59.0537 | 58.2235 | 61.6175 | 51.6589 | 50.3 | 43.8108
670 |  | 64.484 | 67.3197 | 67.2127 | 63.7724 | 58.0708 | 52.8385 | 42.9765 |  | 58.121 | 59.0902 | 58.2979 | 61.6533 | 51.6153 | 50.291 | 43.742
672 |  | 64.3775 | 67.2201 | 67.1186 | 63.63 | 57.8797 | 52.7273 | 42.7363 |  | 58.1454 | 59.1767 | 58.3733 | 61.6871 | 51.5215 | 50.2132 | 43.602
674 |  | 64.2585 | 67.0992 | 67.0119 | 63.5504 | 57.7277 | 52.6136 | 42.6247 |  | 58.2698 | 59.2559 | 58.4737 | 61.7103 | 51.4311 | 50.0749 | 43.4741
676 |  | 64.1547 | 67.016 | 66.8797 | 63.463 | 57.5823 | 52.4439 | 42.3809 |  | 58.3614 | 59.3268 | 58.4913 | 61.7679 | 51.3649 | 50.0117 | 43.4325
678 |  | 64.0506 | 66.9425 | 66.7685 | 63.3812 | 57.4419 | 52.3415 | 42.2322 |  | 58.4084 | 59.4025 | 58.5332 | 61.7948 | 51.2611 | 49.9382 | 43.4151
680 |  | 63.9555 | 66.8388 | 66.6957 | 63.2396 | 57.3434 | 52.1751 | 42.0829 |  | 58.4838 | 59.4674 | 58.5103 | 61.8348 | 51.2593 | 49.8357 | 43.372
682 |  | 63.8416 | 66.7704 | 66.6107 | 63.1625 | 57.2017 | 52.0278 | 41.9878 |  | 58.5873 | 59.526 | 58.5759 | 61.8459 | 51.152 | 49.7859 | 43.2611
684 |  | 63.715 | 66.6675 | 66.4852 | 62.9456 | 57.0046 | 51.7547 | 41.8102 |  | 58.6756 | 59.5766 | 58.6436 | 61.8585 | 51.0257 | 49.6669 | 43.1352
686 |  | 63.6266 | 66.5832 | 66.3724 | 62.8254 | 56.8966 | 51.5663 | 41.5795 |  | 58.6749 | 59.6238 | 58.736 | 61.8395 | 50.9204 | 49.5683 | 43.1249
688 |  | 63.5404 | 66.4931 | 66.2799 | 62.6654 | 56.779 | 51.4151 | 41.4368 |  | 58.8094 | 59.661 | 58.8067 | 61.8105 | 50.8375 | 49.4693 | 43.0864
690 |  | 63.4342 | 66.4091 | 66.2135 | 62.63 | 56.6734 | 51.2657 | 41.2911 |  | 58.845 | 59.6991 | 58.8682 | 61.7862 | 50.745 | 49.4656 | 43.0142
692 |  | 63.3253 | 66.2912 | 66.1236 | 62.4828 | 56.4066 | 51.081 | 41.0957 |  | 58.9026 | 59.7587 | 58.8367 | 61.8178 | 50.7176 | 49.4276 | 42.8355
694 |  | 63.1887 | 66.2042 | 65.9833 | 62.3815 | 56.2677 | 50.9286 | 40.8565 |  | 58.9956 | 59.7895 | 58.7869 | 61.8431 | 50.5919 | 49.3301 | 42.7098
696 |  | 63.0493 | 66.1125 | 65.8367 | 62.2685 | 56.1258 | 50.8444 | 40.6968 |  | 59.1806 | 59.8689 | 58.7682 | 61.8595 | 50.5356 | 49.1686 | 42.6501
698 |  | 62.9358 | 65.9456 | 65.7047 | 62.1239 | 55.9767 | 50.6306 | 40.5414 |  | 59.222 | 59.8818 | 58.7245 | 61.8891 | 50.4545 | 49.1036 | 42.5796
700 |  | 62.8597 | 65.7897 | 65.5514 | 62.0084 | 55.7931 | 50.4099 | 40.3265 |  | 59.2146 | 59.9235 | 58.7518 | 61.9146 | 50.3878 | 49.0256 | 42.4813
702 |  | 62.7692 | 65.6903 | 65.4688 | 61.8329 | 55.6114 | 50.2396 | 40.2397 |  | 59.2206 | 59.9516 | 58.753 | 61.9536 | 50.2526 | 48.8932 | 42.3842
704 |  | 62.6822 | 65.6162 | 65.3719 | 61.6895 | 55.46 | 50.1215 | 40.135 |  | 59.3733 | 60.0189 | 58.8999 | 61.9812 | 50.1989 | 48.747 | 42.3273
706 |  | 62.6064 | 65.5638 | 65.3359 | 61.5715 | 55.3328 | 50.0364 | 40.0327 |  | 59.4959 | 60.1138 | 58.9368 | 61.9837 | 50.1463 | 48.7415 | 42.2386
708 |  | 62.541 | 65.5238 | 65.259 | 61.5724 | 55.2467 | 49.9177 | 39.8513 |  | 59.5647 | 60.1846 | 59.0684 | 62.0176 | 50.142 | 48.6098 | 42.2321
710 |  | 62.4111 | 65.4182 | 65.1821 | 61.4482 | 55.0143 | 49.7769 | 39.7453 |  | 59.5916 | 60.2286 | 59.0248 | 62.0026 | 50.1097 | 48.5128 | 42.2499
712 |  | 62.3134 | 65.3156 | 65.0424 | 61.223 | 54.7786 | 49.5471 | 39.5511 |  | 59.6232 | 60.208 | 59.0755 | 61.944 | 50.0302 | 48.4032 | 42.1176
714 |  | 62.2144 | 65.2536 | 64.9075 | 61.0703 | 54.7142 | 49.3887 | 39.3514 |  | 59.6498 | 60.2384 | 59.1156 | 61.9283 | 49.8757 | 48.3174 | 41.8791
716 |  | 62.123 | 65.2136 | 64.8261 | 60.9901 | 54.5953 | 49.2507 | 39.1455 |  | 59.8192 | 60.3006 | 59.1926 | 61.8545 | 49.8123 | 48.1924 | 41.7814
718 |  | 62.0245 | 65.1307 | 64.7657 | 60.9232 | 54.4869 | 49.0211 | 38.9435 |  | 59.9047 | 60.3821 | 59.2191 | 61.8279 | 49.7919 | 48.1583 | 41.7895
720 |  | 61.9669 | 65.0228 | 64.6581 | 60.7679 | 54.2858 | 48.8373 | 38.7868 |  | 59.8203 | 60.3714 | 59.182 | 61.8464 | 49.8167 | 48.1479 | 41.7005
722 |  | 61.8516 | 64.961 | 64.5367 | 60.701 | 54.2161 | 48.814 | 38.7468 |  | 59.7793 | 60.4252 | 59.2747 | 61.842 | 49.818 | 48.0471 | 41.5689
724 |  | 61.7145 | 64.8815 | 64.4097 | 60.527 | 54.0418 | 48.7553 | 38.6666 |  | 59.9395 | 60.5205 | 59.2662 | 61.8552 | 49.7053 | 47.8247 | 41.4167
726 |  | 61.5898 | 64.7136 | 64.3007 | 60.2899 | 53.8206 | 48.5315 | 38.4398 |  | 59.9796 | 60.512 | 59.1927 | 61.8716 | 49.6111 | 47.6795 | 41.3876
728 |  | 61.4819 | 64.5595 | 64.1503 | 60.1184 | 53.6371 | 48.3086 | 38.2524 |  | 59.9414 | 60.4364 | 59.1433 | 61.8784 | 49.5193 | 47.6715 | 41.3805
730 |  | 61.3621 | 64.4701 | 64.0835 | 60.0689 | 53.5569 | 48.0917 | 38.0819 |  | 59.9967 | 60.3973 | 59.2373 | 61.8745 | 49.461 | 47.6611 | 41.2475
732 |  | 61.2668 | 64.4206 | 64.007 | 59.999 | 53.4819 | 47.9246 | 37.9053 |  | 60.1586 | 60.4814 | 59.3167 | 61.8124 | 49.4662 | 47.5057 | 41.0324
734 |  | 61.1913 | 64.3247 | 63.9218 | 59.8278 | 53.2808 | 47.7408 | 37.784 |  | 60.1858 | 60.5601 | 59.3516 | 61.8504 | 49.4551 | 47.3858 | 40.9157
736 |  | 61.1403 | 64.2828 | 63.752 | 59.783 | 53.1251 | 47.6263 | 37.804 |  | 60.1929 | 60.5993 | 59.4593 | 61.855 | 49.3903 | 47.3899 | 40.8787
738 |  | 61.0965 | 64.1979 | 63.5957 | 59.758 | 53.0308 | 47.4685 | 37.6226 |  | 60.3131 | 60.608 | 59.5073 | 61.8548 | 49.3675 | 47.308 | 40.772
740 |  | 61.0042 | 64.0996 | 63.4748 | 59.5837 | 52.8986 | 47.4373 | 37.4571 |  | 60.4514 | 60.6268 | 59.5237 | 61.8515 | 49.2957 | 47.1322 | 40.7041
742 |  | 60.881 | 63.9725 | 63.422 | 59.3447 | 52.7552 | 47.2024 | 37.2605 |  | 60.4107 | 60.6771 | 59.4563 | 61.8961 | 49.2729 | 47.0105 | 40.5447
744 |  | 60.7369 | 63.8619 | 63.335 | 59.1022 | 52.5658 | 46.9649 | 37.0921 |  | 60.2738 | 60.6441 | 59.5331 | 61.9095 | 49.2691 | 46.9553 | 40.3852
746 |  | 60.6151 | 63.7765 | 63.2527 | 58.9819 | 52.456 | 46.7239 | 36.9164 |  | 60.4019 | 60.6551 | 59.6527 | 61.8949 | 49.2036 | 46.8421 | 40.3105
748 |  | 60.5827 | 63.7275 | 63.1233 | 58.9426 | 52.3751 | 46.6974 | 36.8796 |  | 60.5699 | 60.6824 | 59.6834 | 61.923 | 49.1613 | 46.6281 | 40.2593
750 |  | 60.5272 | 63.6451 | 63.006 | 58.8659 | 52.1902 | 46.5512 | 36.7358 |  | 60.7749 | 60.7524 | 59.651 | 61.9097 | 49.1237 | 46.5 | 40.1796
752 |  | 60.4536 | 63.55 | 62.9751 | 58.7466 | 52.0313 | 46.3715 | 36.5043 |  | 60.8391 | 60.7808 | 59.7055 | 61.8314 | 49.0238 | 46.508 | 40.0814
754 |  | 60.3482 | 63.4911 | 62.8919 | 58.4996 | 51.7255 | 46.0634 | 36.2672 |  | 60.7884 | 60.7752 | 59.6959 | 61.8093 | 49.0476 | 46.4747 | 40.1197
756 |  | 60.254 | 63.4478 | 62.742 | 58.4403 | 51.5812 | 45.9195 | 36.1602 |  | 60.6432 | 60.7416 | 59.6045 | 61.7747 | 49.0545 | 46.3481 | 39.9797
758 |  | 60.1255 | 63.3171 | 62.5721 | 58.2852 | 51.436 | 45.856 | 36.0655 |  | 60.6107 | 60.7913 | 59.6093 | 61.7883 | 48.9636 | 46.2336 | 39.76
760 |  | 60.0877 | 63.1946 | 62.4486 | 58.1524 | 51.4355 | 45.7884 | 36.0039 |  | 60.7135 | 60.8456 | 59.7435 | 61.794 | 48.9652 | 46.0587 | 39.4509
762 |  | 59.926 | 63.1449 | 62.367 | 57.8804 | 51.3163 | 45.7503 | 35.8893 |  | 60.7615 | 60.8314 | 59.9484 | 61.7805 | 48.9113 | 45.9917 | 39.4381
764 |  | 59.8566 | 62.9919 | 62.3182 | 57.7147 | 51.0408 | 45.613 | 35.7021 |  | 60.7555 | 60.6594 | 59.8629 | 61.7947 | 48.8064 | 45.8918 | 39.368
766 |  | 59.7728 | 62.8567 | 62.306 | 57.6311 | 50.7803 | 45.4551 | 35.443 |  | 60.7241 | 60.6994 | 59.7382 | 61.6909 | 48.7797 | 45.8314 | 39.3509
768 |  | 59.7212 | 62.7381 | 62.1008 | 57.4374 | 50.65 | 45.1902 | 35.1301 |  | 60.769 | 60.7999 | 59.7123 | 61.6063 | 48.697 | 45.6621 | 39.2765
770 |  | 59.686 | 62.6502 | 61.8936 | 57.3561 | 50.62 | 45.0903 | 35.1461 |  | 60.8868 | 60.8778 | 59.8514 | 61.5296 | 48.5742 | 45.5648 | 39.2738
772 |  | 59.6932 | 62.5217 | 61.7565 | 57.2899 | 50.5114 | 44.9717 | 35.2117 |  | 60.8429 | 60.8038 | 59.7947 | 61.4428 | 48.5511 | 45.3738 | 39.1407
774 |  | 59.558 | 62.5481 | 61.7684 | 57.1512 | 50.3706 | 44.8334 | 35.1383 |  | 60.9972 | 60.8291 | 59.8106 | 61.5259 | 48.5593 | 45.3236 | 38.9496
776 |  | 59.4512 | 62.5886 | 61.7438 | 56.96 | 50.1637 | 44.5129 | 34.9006 |  | 61.115 | 60.795 | 59.8678 | 61.5777 | 48.5267 | 45.2598 | 38.9628
778 |  | 59.3664 | 62.5416 | 61.6356 | 56.9157 | 49.9927 | 44.3725 | 34.7453 |  | 61.1892 | 60.8124 | 60.0391 | 61.5663 | 48.4579 | 45.1413 | 39.084
780 |  | 59.2158 | 62.4197 | 61.5017 | 56.9601 | 49.9092 | 44.4063 | 34.5853 |  | 61.0327 | 60.8517 | 60.0758 | 61.5296 | 48.3873 | 44.9802 | 39.143
782 |  | 59.1203 | 62.1838 | 61.3189 | 56.6971 | 49.5997 | 44.2959 | 34.3909 |  | 61.0217 | 60.8161 | 59.912 | 61.3784 | 48.2971 | 44.913 | 38.8465
784 |  | 59.0108 | 62.0967 | 61.2611 | 56.5534 | 49.4357 | 44.0155 | 34.3466 |  | 61.1704 | 60.8367 | 59.8745 | 61.2902 | 48.2398 | 44.8872 | 38.7036
786 |  | 58.9367 | 62.0389 | 61.1787 | 56.3004 | 49.4498 | 43.7483 | 34.1195 |  | 61.1327 | 60.8906 | 59.8711 | 61.1744 | 48.2959 | 44.7528 | 38.3215
788 |  | 58.8082 | 62.0746 | 61.0658 | 56.3395 | 49.4516 | 43.8302 | 33.956 |  | 61.0106 | 60.9185 | 60.0183 | 61.1719 | 48.2872 | 44.5387 | 38.2629
790 |  | 58.7653 | 61.9214 | 60.8939 | 56.0841 | 49.0691 | 43.5744 | 33.7518 |  | 60.972 | 60.859 | 59.9783 | 61.2145 | 48.3569 | 44.1893 | 38.2275
792 |  | 58.6555 | 61.8367 | 60.8714 | 56.1162 | 48.9371 | 43.3412 | 33.6204 |  | 61.0482 | 60.9419 | 60.1088 | 61.2483 | 48.3978 | 44.212 | 38.2529
794 |  | 58.6482 | 61.6872 | 60.718 | 55.9302 | 49.0428 | 43.0125 | 33.3656 |  | 60.8519 | 60.9551 | 60.014 | 61.2824 | 48.374 | 44.201 | 37.881
796 |  | 58.5197 | 61.6864 | 60.5793 | 55.988 | 48.9609 | 43.3154 | 33.3016 |  | 60.8311 | 60.8751 | 60.0277 | 61.4384 | 48.3897 | 44.2248 | 37.8715
798 |  | 58.4524 | 61.6192 | 60.4075 | 55.6904 | 48.8006 | 42.7874 | 33.0388 |  | 60.8341 | 60.7117 | 60.1657 | 61.57 | 48.5433 | 43.8305 | 37.8755
800 |  | 58.3796 | 61.5714 | 60.1538 | 55.5463 | 48.3388 | 42.347 | 32.8164 |  | 60.9513 | 60.6838 | 60.1338 | 61.7046 | 48.3995 | 43.8544 | 37.6961
802 |  | 58.2959 | 61.3963 | 59.9976 | 55.3334 | 48.1116 | 42.0718 | 32.8932 |  | 60.9309 | 60.8644 | 60.1799 | 61.7315 | 48.3623 | 43.9606 | 37.4208
804 |  | 58.1164 | 61.3967 | 60.0581 | 55.3245 | 48.0479 | 42.2808 | 33.0528 |  | 61.1069 | 60.9856 | 60.2433 | 61.6678 | 48.3604 | 43.9707 | 37.5371
806 |  | 58.0793 | 61.2889 | 59.9886 | 55.0942 | 48.0278 | 42.2187 | 32.757 |  | 61.3021 | 60.908 | 60.4002 | 61.4388 | 48.1861 | 43.5264 | 37.4718
808 |  | 57.9873 | 61.2257 | 59.7179 | 54.7501 | 47.6218 | 42.3002 | 32.5252 |  | 61.6355 | 60.7 | 60.247 | 61.1959 | 47.9952 | 43.4247 | 37.2014
810 |  | 57.956 | 61.0637 | 59.7545 | 54.5563 | 47.5659 | 42.4203 | 32.3544 |  | 61.8295 | 60.6652 | 60.3463 | 61.0214 | 47.9931 | 43.3156 | 36.996
812 |  | 58.0004 | 61.3063 | 59.8653 | 55.0027 | 47.5183 | 42.2789 | 32.2072 |  | 61.6603 | 60.8465 | 60.4109 | 60.9846 | 47.9199 | 43.3058 | 37.0777
814 |  | 57.9841 | 61.1559 | 59.6383 | 54.9637 | 47.4941 | 42.1514 | 32.1205 |  | 61.3571 | 61.0803 | 60.5842 | 61.0162 | 47.8881 | 43.2074 | 37.1665
816 |  | 57.8734 | 60.9993 | 59.4373 | 54.788 | 47.2216 | 41.7769 | 32.0839 |  | 61.5985 | 61.1465 | 60.4554 | 61.0817 | 48.0113 | 43.2167 | 36.8079
818 |  | 57.8971 | 60.7755 | 59.3173 | 54.5256 | 47.0641 | 41.4009 | 31.9813 |  | 61.636 | 61.0318 | 60.304 | 61.1164 | 47.9561 | 43.1494 | 36.6508
820 |  | 57.8485 | 60.8598 | 59.283 | 54.538 | 46.9692 | 41.1712 | 31.7865 |  | 61.548 | 60.9483 | 60.2109 | 61.0769 | 47.8568 | 42.7759 | 36.4835
822 |  | 57.8632 | 60.7398 | 59.1233 | 53.9429 | 47.0488 | 41.216 | 31.9054 |  | 61.2679 | 60.8385 | 60.3906 | 61.0801 | 47.8635 | 42.6385 | 36.7571
824 |  | 57.9221 | 60.7292 | 59.0695 | 53.7946 | 46.5914 | 41.2024 | 31.8551 |  | 61.4809 | 60.8902 | 60.36 | 61.0316 | 47.8904 | 42.4794 | 36.5641
826 |  | 57.8704 | 60.5942 | 58.8942 | 53.9444 | 46.2863 | 40.9382 | 31.7323 |  | 61.6001 | 60.9264 | 60.2731 | 60.9321 | 47.7983 | 42.5152 | 36.5026
828 |  | 57.795 | 60.4688 | 58.8816 | 54.0433 | 46.247 | 40.6309 | 31.2962 |  | 61.5399 | 61.0261 | 60.1729 | 60.8703 | 47.8489 | 42.3202 | 36.3421
830 |  | 57.7482 | 60.3436 | 58.9322 | 53.758 | 46.3244 | 40.5537 | 31.2016 |  | 61.4651 | 61.101 | 60.1271 | 60.827 | 47.9048 | 42.0971 | 36.4025
832 |  | 57.6239 | 60.339 | 58.8982 | 53.5802 | 46.0689 | 40.3061 | 31.1333 |  | 61.3168 | 61.1081 | 60.1857 | 60.7257 | 47.9479 | 41.9978 | 36.3816
834 |  | 57.5411 | 60.2682 | 58.7661 | 53.5414 | 46.0275 | 40.2897 | 30.9397 |  | 61.5383 | 61.0062 | 60.2088 | 60.5875 | 47.8434 | 42.0569 | 36.1591
836 |  | 57.5162 | 60.1126 | 58.504 | 53.3505 | 45.7229 | 40.2025 | 30.634 |  | 61.1297 | 60.9182 | 60.1401 | 60.482 | 47.6193 | 42.4373 | 35.6692
838 |  | 57.4952 | 60.0675 | 58.5535 | 53.2566 | 45.6105 | 40.4958 | 30.4372 |  | 61.1666 | 61.0135 | 60.0959 | 60.3636 | 47.5114 | 42.1658 | 35.6684
840 |  | 57.5426 | 60.2444 | 58.6135 | 53.3838 | 45.6587 | 40.2645 | 30.6419 |  | 61.5319 | 60.9927 | 60.2616 | 60.296 | 47.5661 | 41.8584 | 36.2808
842 |  | 57.5794 | 60.4011 | 58.6867 | 53.6567 | 46.1074 | 40.2188 | 30.7331 |  | 62.0238 | 60.9918 | 60.2839 | 60.2759 | 47.7726 | 41.6212 | 36.6093
844 |  | 57.617 | 60.0754 | 58.4343 | 53.3317 | 46.0477 | 39.9569 | 30.8215 |  | 61.8649 | 60.9868 | 60.5479 | 60.3807 | 47.9452 | 41.7361 | 35.9744
846 |  | 57.5415 | 59.785 | 58.441 | 53.0016 | 45.8809 | 39.8118 | 30.179 |  | 61.6709 | 60.9777 | 60.4181 | 60.4594 | 47.8844 | 41.5731 | 35.0884
848 |  | 57.4706 | 59.7013 | 58.4121 | 52.8562 | 45.4709 | 39.5679 | 29.8324 |  | 61.5678 | 60.8982 | 60.1372 | 60.4469 | 47.5616 | 41.3758 | 34.7413
850 |  | 57.4562 | 59.7781 | 58.1446 | 53.0158 | 45.4205 | 39.5934 | 30.2818 |  | 61.5072 | 61.0497 | 60.1337 | 60.278 | 46.9002 | 41.3869 | 35.5609
평활화된 절대 투과도 (%). Savitzky-Golay 3차, 창폭은 잡음 수준에 맞춰 시료별로 결정.

## R_corrected_smooth
wavelength | HATCN 5 (bare) | HATCN 5 / Ag 4 | HATCN 5 / Ag 5 | HATCN 5 / Ag 6 | HATCN 5 / Ag 7 | HATCN 5 / Ag 8 | HATCN 5 / Ag 10 | HATCN 5 / Ag 12 | MoOx 5 (bare) | MoOx 5 / Ag 4 | MoOx 5 / Ag 5 | MoOx 5 / Ag 6 | MoOx 5 / Ag 7 | MoOx 5 / Ag 8 | MoOx 5 / Ag 10 | MoOx 5 / Ag 12
nm | 1-1 (없음) | 1-2 | 1-3 | 1-4 | 2-1 | 2-2 | 2-3 | 2-4 | 1-9 (없음) | 1-10 | 1-11 | 1-12 | 2-9 | 2-10 | 2-11 | 2-12 (없음)
350 |  | 12.3171 | 14.4687 | 12.088 | 14.8516 | 13.4902 | 15.6391 | 16.0413 |  | 12.3341 | 11.9662 | 13.9594 | 13.3883 | 13.2151 | 14.7957
352 |  | 12.6825 | 13.5188 | 14.3807 | 14.549 | 14.9473 | 14.2288 | 17.8837 |  | 11.9378 | 13.0094 | 12.6373 | 13.8659 | 14.9362 | 15.1241
354 |  | 13.0477 | 13.7048 | 14.3774 | 14.6135 | 15.9315 | 15.4716 | 18.6754 |  | 11.2805 | 13.622 | 13.0942 | 13.3553 | 14.1343 | 15.3249
356 |  | 13.5369 | 13.8968 | 14.1088 | 15.5192 | 16.5303 | 16.3765 | 18.6902 |  | 11.9147 | 14.0367 | 13.9078 | 13.4301 | 13.2179 | 15.0868
358 |  | 13.3359 | 13.8508 | 14.1273 | 15.6202 | 16.7098 | 15.3698 | 18.3726 |  | 13.49 | 13.5065 | 13.3486 | 14.5094 | 14.1836 | 14.3381
360 |  | 14.1413 | 13.5954 | 13.8824 | 14.6675 | 15.2833 | 15.5355 | 17.5047 |  | 13.4947 | 13.0071 | 12.4153 | 14.0309 | 13.8562 | 14.1532
362 |  | 14.3997 | 13.4066 | 13.3118 | 13.0255 | 14.5784 | 15.6635 | 16.6969 |  | 12.2218 | 12.5431 | 12.4485 | 12.7393 | 13.2429 | 14.814
364 |  | 14.2977 | 13.1547 | 13.1808 | 13.6423 | 15.1028 | 15.7307 | 17.5276 |  | 11.9058 | 12.7953 | 12.6573 | 12.8117 | 13.4674 | 15.125
366 |  | 13.3159 | 13.0485 | 13.2512 | 14.4487 | 16.0451 | 15.0702 | 18.6367 |  | 12.6498 | 12.8597 | 13.0108 | 14.3017 | 14.8096 | 14.8247
368 |  | 13.4352 | 13.0169 | 13.235 | 14.4311 | 16.2343 | 15.678 | 18.7072 |  | 12.9116 | 12.8993 | 13.0023 | 14.2354 | 14.6778 | 14.7303
370 |  | 13.217 | 12.9205 | 12.8429 | 13.2445 | 15.1252 | 15.5918 | 18.7952 |  | 12.685 | 12.7862 | 13.3804 | 13.3496 | 14.9807 | 14.6128
372 |  | 13.1463 | 13.1427 | 12.5301 | 13.446 | 15.0474 | 15.6631 | 18.6827 |  | 13.0988 | 12.8769 | 13.3096 | 13.7618 | 15.2095 | 14.3847
374 |  | 12.9959 | 12.9391 | 12.843 | 14.2236 | 15.1537 | 15.9846 | 18.623 |  | 12.9279 | 13.0537 | 13.5279 | 13.8773 | 15.5716 | 14.6155
376 |  | 13.01 | 12.8554 | 13.0793 | 14.836 | 15.3452 | 16.6704 | 19.2355 |  | 12.4313 | 12.9786 | 13.1419 | 13.3615 | 14.8009 | 15.5267
378 |  | 12.8301 | 12.9566 | 13.438 | 14.4857 | 15.1968 | 17.1825 | 19.9692 |  | 12.1771 | 12.8519 | 13.1865 | 13.5882 | 14.8499 | 15.9623
380 |  | 12.6965 | 13.5693 | 13.6082 | 14.2615 | 15.9534 | 17.3603 | 20.2185 |  | 12.5598 | 13.0851 | 13.732 | 15.0186 | 14.4725 | 16.1801
382 |  | 12.3193 | 13.0402 | 13.561 | 13.6413 | 16.1564 | 16.6973 | 20.2634 |  | 12.3944 | 13.1211 | 13.6042 | 14.6608 | 14.4219 | 16.0652
384 |  | 12.1984 | 12.4718 | 12.8053 | 13.574 | 15.5621 | 16.1675 | 20.308 |  | 12.096 | 12.6783 | 12.8367 | 13.7945 | 14.1198 | 15.9882
386 |  | 12.4526 | 12.1102 | 12.6315 | 13.6242 | 15.37 | 16.4215 | 19.913 |  | 12.1656 | 12.5581 | 12.6384 | 13.666 | 14.4358 | 15.9567
388 |  | 12.6018 | 12.5947 | 13.1038 | 14.1403 | 15.6132 | 16.7222 | 20.23 |  | 12.5525 | 12.9027 | 13.4319 | 14.2123 | 14.9069 | 16.0477
390 |  | 12.3915 | 12.7333 | 13.3437 | 13.8292 | 15.5382 | 16.7529 | 20.7167 |  | 12.6709 | 13.2941 | 14.1664 | 14.0482 | 14.9241 | 16.3668
392 |  | 12.4229 | 12.5863 | 12.9903 | 13.9816 | 15.4808 | 16.6867 | 20.7503 |  | 12.5229 | 13.2094 | 14.0738 | 13.9746 | 15.0804 | 16.7927
394 |  | 12.4611 | 12.4189 | 12.8521 | 14.3295 | 15.4651 | 17.15 | 21.0593 |  | 12.5209 | 13.4108 | 13.6993 | 14.0822 | 15.4034 | 17.0913
396 |  | 12.4527 | 12.785 | 13.2597 | 14.7556 | 15.967 | 17.6361 | 21.3638 |  | 13.0342 | 13.5813 | 13.6389 | 14.3362 | 15.948 | 17.2891
398 |  | 12.2434 | 12.8892 | 13.5886 | 14.8282 | 16.1353 | 17.8302 | 21.511 |  | 13.0671 | 13.6624 | 13.8263 | 14.3891 | 15.9499 | 17.4448
400 |  | 12.2286 | 12.8118 | 13.6674 | 14.6255 | 16.4825 | 17.9032 | 21.7611 |  | 12.8374 | 13.5384 | 14.03 | 14.6691 | 15.9447 | 17.5675
402 |  | 12.2161 | 12.6967 | 13.5608 | 14.6853 | 16.4537 | 17.7838 | 22.0007 |  | 12.5563 | 13.6484 | 14.2091 | 14.7969 | 15.7383 | 17.2908
404 |  | 12.3597 | 12.672 | 13.4994 | 14.7748 | 16.5074 | 17.9925 | 21.9385 |  | 12.6891 | 13.7307 | 14.2443 | 14.9228 | 15.9795 | 17.5383
406 |  | 12.2783 | 12.6643 | 13.4158 | 14.7823 | 16.4175 | 18.1638 | 22.0782 |  | 12.7295 | 13.7796 | 14.2834 | 15.0108 | 16.2595 | 18.0881
408 |  | 12.2047 | 12.7556 | 13.3297 | 14.5953 | 16.4249 | 18.2291 | 22.1551 |  | 12.8819 | 13.7712 | 14.4179 | 15.1407 | 16.3135 | 18.3613
410 |  | 12.1645 | 12.9382 | 13.4037 | 14.8084 | 16.5326 | 18.2735 | 22.4067 |  | 12.9797 | 13.918 | 14.634 | 15.2896 | 16.2714 | 18.3214
412 |  | 12.3347 | 12.9863 | 13.4704 | 15.0244 | 16.7661 | 18.5624 | 22.5513 |  | 13.0863 | 13.9708 | 14.6853 | 15.4731 | 16.3637 | 18.4567
414 |  | 12.5341 | 12.9863 | 13.4562 | 14.9804 | 16.7416 | 18.7379 | 22.8256 |  | 13.151 | 14.0778 | 14.5525 | 15.5599 | 16.6595 | 18.711
416 |  | 12.3799 | 12.9821 | 13.3313 | 14.8573 | 16.8743 | 18.6463 | 23.0395 |  | 13.0967 | 14.1202 | 14.5208 | 15.6169 | 16.7956 | 18.9189
418 |  | 12.1925 | 13.1067 | 13.44 | 15.0458 | 17.139 | 18.7199 | 23.3518 |  | 13.2445 | 14.2805 | 14.8601 | 15.7729 | 16.8122 | 19.2137
420 |  | 12.153 | 13.2309 | 13.7212 | 15.2424 | 17.2746 | 19.165 | 23.6666 |  | 13.4965 | 14.5759 | 15.2888 | 16.0147 | 17.0849 | 19.2759
422 |  | 12.4481 | 13.3029 | 13.8906 | 15.5597 | 17.3304 | 19.5193 | 24.025 |  | 13.8347 | 14.85 | 15.5188 | 16.134 | 17.5471 | 19.3314
424 |  | 12.5434 | 13.229 | 13.8516 | 15.4973 | 17.3015 | 19.6182 | 24.2833 |  | 13.6889 | 14.8803 | 15.5987 | 16.3103 | 17.6612 | 19.4398
426 |  | 12.6283 | 13.3265 | 13.8305 | 15.5564 | 17.513 | 19.5933 | 24.5481 |  | 13.6588 | 14.9222 | 15.5833 | 16.4492 | 17.4717 | 19.6031
428 |  | 12.6453 | 13.3087 | 13.8295 | 15.501 | 17.5344 | 19.6296 | 24.6686 |  | 13.6687 | 15.0718 | 15.6391 | 16.4967 | 17.449 | 19.6655
430 |  | 12.4971 | 13.3203 | 13.972 | 15.6662 | 17.681 | 19.8381 | 24.8216 |  | 13.9506 | 15.1337 | 15.8258 | 16.5912 | 17.7111 | 19.8139
432 |  | 12.2022 | 13.27 | 13.9344 | 15.6532 | 17.7703 | 20.0757 | 25.1122 |  | 13.9521 | 15.1625 | 16.0978 | 16.6367 | 17.9053 | 20.0136
434 |  | 12.3534 | 13.3681 | 13.953 | 15.8137 | 17.8545 | 20.2203 | 25.3584 |  | 14.0396 | 15.3071 | 16.1289 | 16.7022 | 17.9391 | 20.0998
436 |  | 12.5824 | 13.3025 | 13.9313 | 15.8096 | 17.8786 | 20.2068 | 25.6281 |  | 14.1076 | 15.5082 | 16.1274 | 16.8325 | 17.9047 | 20.1936
438 |  | 12.6563 | 13.3435 | 14.1116 | 15.9347 | 17.9745 | 20.316 | 25.8848 |  | 14.223 | 15.602 | 16.3144 | 17.0367 | 17.9449 | 20.246
440 |  | 12.6146 | 13.4002 | 14.134 | 15.9192 | 18.1981 | 20.5574 | 26.1101 |  | 14.2719 | 15.6391 | 16.6113 | 17.0119 | 18.2063 | 20.4488
442 |  | 12.6539 | 13.4222 | 14.0867 | 16.0385 | 18.3869 | 20.8088 | 26.2944 |  | 14.4393 | 15.7103 | 16.7987 | 17.0441 | 18.3183 | 20.5684
444 |  | 12.6337 | 13.4242 | 14.0339 | 15.9968 | 18.5015 | 20.8885 | 26.5547 |  | 14.5081 | 15.8014 | 16.7115 | 17.1988 | 18.4233 | 20.6282
446 |  | 12.6918 | 13.5167 | 14.1543 | 16.2283 | 18.5067 | 21.0762 | 26.7771 |  | 14.5579 | 15.9734 | 16.7576 | 17.3919 | 18.4059 | 20.7207
448 |  | 12.7354 | 13.5731 | 14.2011 | 16.3828 | 18.5685 | 21.2514 | 27.0298 |  | 14.6626 | 16.1299 | 16.9866 | 17.3584 | 18.5393 | 20.8907
450 |  | 12.7083 | 13.6628 | 14.2805 | 16.5389 | 18.7513 | 21.5082 | 27.2837 |  | 14.8303 | 16.312 | 17.2819 | 17.5245 | 18.6524 | 21.0058
452 |  | 12.6423 | 13.6467 | 14.2285 | 16.439 | 18.9279 | 21.5333 | 27.5568 |  | 14.7687 | 16.3485 | 17.2894 | 17.629 | 18.7997 | 21.0571
454 |  | 12.6315 | 13.6309 | 14.384 | 16.4497 | 19.0372 | 21.6722 | 27.7088 |  | 14.7483 | 16.3585 | 17.3067 | 17.7166 | 18.8913 | 21.1355
456 |  | 12.5078 | 13.5129 | 14.4428 | 16.4619 | 19.0876 | 21.7609 | 27.8982 |  | 14.757 | 16.328 | 17.3988 | 17.624 | 18.8019 | 21.1564
458 |  | 12.6386 | 13.6574 | 14.5506 | 16.5373 | 19.2774 | 21.9933 | 28.0877 |  | 14.9243 | 16.4631 | 17.5147 | 17.6846 | 18.8894 | 21.2659
460 |  | 12.6998 | 13.8027 | 14.5357 | 16.5743 | 19.4351 | 22.1609 | 28.367 |  | 15.0505 | 16.5647 | 17.5416 | 17.8369 | 18.9519 | 21.3582
462 |  | 12.8018 | 13.9349 | 14.5889 | 16.6968 | 19.6314 | 22.3388 | 28.7127 |  | 15.2759 | 16.7129 | 17.6047 | 17.9564 | 19.0676 | 21.4968
464 |  | 12.6885 | 13.8962 | 14.6568 | 16.7634 | 19.6543 | 22.5231 | 29.0109 |  | 15.3015 | 16.7948 | 17.6825 | 18.0332 | 19.0335 | 21.5465
466 |  | 12.7777 | 13.8878 | 14.7387 | 16.9612 | 19.8291 | 22.7124 | 29.1942 |  | 15.2496 | 16.9379 | 17.8201 | 18.0184 | 19.1132 | 21.645
468 |  | 12.7622 | 13.9198 | 14.7538 | 17.0781 | 19.9336 | 22.8839 | 29.3701 |  | 15.2491 | 16.9541 | 17.8231 | 18.0967 | 19.1856 | 21.6744
470 |  | 12.7965 | 13.9544 | 14.7329 | 17.1132 | 20.1139 | 22.9907 | 29.602 |  | 15.3633 | 16.9438 | 17.7923 | 18.1728 | 19.2409 | 21.7251
472 |  | 12.773 | 13.9525 | 14.737 | 17.131 | 20.1956 | 23.073 | 29.87 |  | 15.4364 | 16.9562 | 17.8736 | 18.2506 | 19.3221 | 21.7312
474 |  | 12.8437 | 14.0125 | 14.7753 | 17.233 | 20.3053 | 23.1697 | 30.1362 |  | 15.5136 | 17.0727 | 18.0696 | 18.3147 | 19.4807 | 21.8111
476 |  | 12.8477 | 14.0657 | 14.8922 | 17.3728 | 20.4267 | 23.3618 | 30.3977 |  | 15.5587 | 17.1608 | 18.1051 | 18.2491 | 19.5229 | 21.8911
478 |  | 12.8754 | 14.1616 | 15.0181 | 17.5057 | 20.5507 | 23.5923 | 30.6014 |  | 15.6721 | 17.1768 | 18.1637 | 18.3023 | 19.5292 | 21.9995
480 |  | 12.9455 | 14.2006 | 15.1275 | 17.6056 | 20.6449 | 23.7594 | 30.8072 |  | 15.766 | 17.2524 | 18.2293 | 18.3394 | 19.5592 | 22.053
482 |  | 13.0572 | 14.2266 | 15.1743 | 17.6639 | 20.68 | 23.8913 | 31.1065 |  | 15.825 | 17.2707 | 18.239 | 18.3735 | 19.7009 | 22.1048
484 |  | 13.1283 | 14.2706 | 15.2214 | 17.745 | 20.8421 | 24.1145 | 31.3731 |  | 15.8324 | 17.3462 | 18.2566 | 18.2995 | 19.7562 | 22.1864
486 |  | 13.1285 | 14.3028 | 15.2162 | 17.8217 | 21.0196 | 24.4086 | 31.6552 |  | 15.8801 | 17.359 | 18.3933 | 18.3499 | 19.8086 | 22.2275
488 |  | 13.1491 | 14.3467 | 15.3088 | 17.871 | 21.1716 | 24.6018 | 31.9312 |  | 15.9225 | 17.419 | 18.4719 | 18.4293 | 19.8249 | 22.3157
490 |  | 13.1297 | 14.3594 | 15.4275 | 18.0465 | 21.2412 | 24.6654 | 32.2408 |  | 15.9625 | 17.4235 | 18.482 | 18.4837 | 19.9076 | 22.3921
492 |  | 13.1538 | 14.4296 | 15.499 | 18.1689 | 21.4117 | 24.7709 | 32.504 |  | 16.0079 | 17.484 | 18.4433 | 18.4054 | 19.9064 | 22.4706
494 |  | 13.1594 | 14.481 | 15.4963 | 18.243 | 21.5412 | 24.9983 | 32.7769 |  | 16.0173 | 17.476 | 18.4783 | 18.3612 | 19.9956 | 22.455
496 |  | 13.2165 | 14.5368 | 15.4903 | 18.3229 | 21.6734 | 25.1944 | 32.9867 |  | 16.0619 | 17.4834 | 18.5171 | 18.3725 | 20.0316 | 22.5114
498 |  | 13.2143 | 14.5969 | 15.5386 | 18.4373 | 21.7674 | 25.385 | 33.2229 |  | 16.1131 | 17.5169 | 18.5163 | 18.394 | 20.1167 | 22.5224
500 |  | 13.2347 | 14.677 | 15.6798 | 18.5327 | 21.9762 | 25.5354 | 33.4227 |  | 16.1654 | 17.5953 | 18.5223 | 18.3697 | 20.1436 | 22.5144
502 |  | 13.2417 | 14.7428 | 15.8037 | 18.6454 | 22.1582 | 25.6821 | 33.6884 |  | 16.1688 | 17.6034 | 18.5137 | 18.3206 | 20.224 | 22.5733
504 |  | 13.3202 | 14.7757 | 15.9006 | 18.7918 | 22.3357 | 25.8262 | 33.9178 |  | 16.2442 | 17.637 | 18.519 | 18.3681 | 20.3051 | 22.7367
506 |  | 13.3405 | 14.8233 | 15.936 | 18.8469 | 22.464 | 26.0986 | 34.1691 |  | 16.2867 | 17.6288 | 18.4787 | 18.3994 | 20.3637 | 22.8186
508 |  | 13.4046 | 14.9138 | 16.0159 | 18.9542 | 22.6599 | 26.33 | 34.4346 |  | 16.3544 | 17.6419 | 18.4664 | 18.4674 | 20.445 | 22.8473
510 |  | 13.477 | 14.965 | 16.0647 | 19.0692 | 22.8248 | 26.4993 | 34.7088 |  | 16.3557 | 17.6121 | 18.4683 | 18.4471 | 20.4482 | 22.8531
512 |  | 13.5887 | 14.9736 | 16.1391 | 19.1646 | 22.9019 | 26.6574 | 34.9454 |  | 16.3672 | 17.6006 | 18.3879 | 18.4037 | 20.4881 | 22.8721
514 |  | 13.5562 | 15.0052 | 16.1445 | 19.1854 | 23.0095 | 26.8375 | 35.1581 |  | 16.38 | 17.5867 | 18.3756 | 18.3636 | 20.5879 | 22.9107
516 |  | 13.5435 | 15.0662 | 16.1698 | 19.3027 | 23.1711 | 27.0186 | 35.3966 |  | 16.4204 | 17.579 | 18.313 | 18.3059 | 20.7598 | 22.9187
518 |  | 13.5639 | 15.1781 | 16.2154 | 19.4386 | 23.3737 | 27.1705 | 35.6351 |  | 16.4677 | 17.5653 | 18.3721 | 18.2565 | 20.8149 | 22.9975
520 |  | 13.6786 | 15.2381 | 16.3277 | 19.5862 | 23.5328 | 27.3819 | 35.9052 |  | 16.4963 | 17.5579 | 18.3279 | 18.2351 | 20.7828 | 23.1101
522 |  | 13.686 | 15.3147 | 16.4626 | 19.7144 | 23.7099 | 27.6215 | 36.1497 |  | 16.5427 | 17.5938 | 18.3479 | 18.3204 | 20.8921 | 23.2828
524 |  | 13.6951 | 15.3666 | 16.5679 | 19.8269 | 23.8208 | 27.8372 | 36.3516 |  | 16.5704 | 17.5729 | 18.3026 | 18.3178 | 21.0639 | 23.3208
526 |  | 13.7202 | 15.459 | 16.6384 | 19.8955 | 23.9506 | 27.9866 | 36.5608 |  | 16.5707 | 17.5351 | 18.261 | 18.2332 | 21.1354 | 23.3582
528 |  | 13.8424 | 15.5089 | 16.6889 | 19.9576 | 24.1793 | 28.1733 | 36.8047 |  | 16.6065 | 17.5401 | 18.259 | 18.2086 | 21.1786 | 23.428
530 |  | 13.9091 | 15.547 | 16.7924 | 20.0862 | 24.3233 | 28.3704 | 37.0486 |  | 16.6394 | 17.535 | 18.2755 | 18.2821 | 21.2705 | 23.504
532 |  | 13.9404 | 15.5843 | 16.8657 | 20.2011 | 24.4036 | 28.5388 | 37.3204 |  | 16.6392 | 17.4985 | 18.217 | 18.2706 | 21.3181 | 23.5887
534 |  | 13.9606 | 15.6158 | 16.9147 | 20.3271 | 24.4819 | 28.724 | 37.5245 |  | 16.5965 | 17.4593 | 18.1543 | 18.1636 | 21.3254 | 23.5911
536 |  | 13.965 | 15.6838 | 16.9417 | 20.4368 | 24.6943 | 28.9211 | 37.7265 |  | 16.6222 | 17.4121 | 18.1411 | 18.1401 | 21.4239 | 23.633
538 |  | 13.9838 | 15.7357 | 17.0288 | 20.5527 | 24.8458 | 29.1093 | 37.9907 |  | 16.6217 | 17.3818 | 18.142 | 18.1618 | 21.4986 | 23.6664
540 |  | 14.0259 | 15.7989 | 17.1045 | 20.7032 | 24.9837 | 29.2874 | 38.2456 |  | 16.6087 | 17.3362 | 18.0847 | 18.1164 | 21.5859 | 23.7745
542 |  | 14.1194 | 15.8333 | 17.2061 | 20.8451 | 25.1803 | 29.5123 | 38.4897 |  | 16.5876 | 17.3088 | 18.0085 | 18.0628 | 21.6799 | 23.8097
544 |  | 14.1727 | 15.9345 | 17.3107 | 20.9633 | 25.399 | 29.6727 | 38.7576 |  | 16.6025 | 17.298 | 17.9692 | 18.0979 | 21.8154 | 23.8968
546 |  | 14.2305 | 16.0259 | 17.399 | 21.0654 | 25.5031 | 29.824 | 39.0014 |  | 16.6279 | 17.3227 | 17.9538 | 18.1201 | 21.8926 | 23.9979
548 |  | 14.2854 | 16.1575 | 17.485 | 21.2295 | 25.6608 | 30.0175 | 39.2188 |  | 16.6595 | 17.2944 | 17.9192 | 18.1472 | 22.0057 | 24.1114
550 |  | 14.3444 | 16.1754 | 17.566 | 21.3192 | 25.8098 | 30.2119 | 39.4579 |  | 16.6329 | 17.2311 | 17.8011 | 18.1218 | 22.0481 | 24.0965
552 |  | 14.3657 | 16.2042 | 17.6175 | 21.3756 | 26.0231 | 30.3517 | 39.6496 |  | 16.5866 | 17.1749 | 17.7422 | 18.1028 | 22.1538 | 24.1583
554 |  | 14.3784 | 16.2466 | 17.6675 | 21.473 | 26.1509 | 30.5378 | 39.8282 |  | 16.579 | 17.0975 | 17.7422 | 18.0201 | 22.2268 | 24.2875
556 |  | 14.4376 | 16.3775 | 17.7628 | 21.6315 | 26.3567 | 30.7977 | 40.0479 |  | 16.5908 | 17.0739 | 17.7431 | 18.0765 | 22.3197 | 24.446
558 |  | 14.5246 | 16.4054 | 17.8752 | 21.752 | 26.4975 | 30.9623 | 40.3013 |  | 16.5737 | 17.0668 | 17.6651 | 18.0805 | 22.3686 | 24.4606
560 |  | 14.6025 | 16.4717 | 17.9527 | 21.874 | 26.6907 | 31.0889 | 40.5257 |  | 16.5642 | 17.0546 | 17.6336 | 18.0696 | 22.4655 | 24.5204
562 |  | 14.6364 | 16.5201 | 18.0201 | 21.9951 | 26.7822 | 31.2791 | 40.7198 |  | 16.5829 | 16.9803 | 17.6183 | 17.9734 | 22.5501 | 24.5798
564 |  | 14.6412 | 16.5916 | 18.0659 | 22.0908 | 26.8901 | 31.5365 | 40.9244 |  | 16.5595 | 16.9138 | 17.6123 | 17.9785 | 22.6437 | 24.6457
566 |  | 14.6367 | 16.6143 | 18.1411 | 22.1832 | 27.0823 | 31.7254 | 41.1233 |  | 16.4924 | 16.8574 | 17.5047 | 17.9801 | 22.7842 | 24.6826
568 |  | 14.7168 | 16.682 | 18.2493 | 22.3287 | 27.3048 | 31.8501 | 41.3355 |  | 16.4827 | 16.8048 | 17.4556 | 17.9912 | 22.8752 | 24.7965
570 |  | 14.8017 | 16.7453 | 18.4035 | 22.4483 | 27.4629 | 32.0308 | 41.557 |  | 16.5364 | 16.7812 | 17.3896 | 18.0126 | 22.9631 | 24.8794
572 |  | 14.8424 | 16.8328 | 18.4891 | 22.6381 | 27.5826 | 32.2382 | 41.7964 |  | 16.5291 | 16.7545 | 17.3481 | 18.068 | 23.0353 | 24.9695
574 |  | 14.8747 | 16.9295 | 18.5594 | 22.8144 | 27.7862 | 32.455 | 42.0031 |  | 16.5039 | 16.7479 | 17.2852 | 18.0936 | 23.1896 | 25.0685
576 |  | 14.9197 | 16.9912 | 18.6131 | 22.9129 | 27.9487 | 32.6198 | 42.234 |  | 16.4796 | 16.6706 | 17.2889 | 18.0793 | 23.2537 | 25.1483
578 |  | 15.0116 | 17.0144 | 18.7138 | 22.9379 | 28.1155 | 32.7928 | 42.4386 |  | 16.4775 | 16.619 | 17.2612 | 18.0709 | 23.3103 | 25.1698
580 |  | 15.0679 | 17.067 | 18.7601 | 23.0601 | 28.2792 | 32.9441 | 42.659 |  | 16.4305 | 16.5894 | 17.2295 | 18.0524 | 23.3877 | 25.2652
582 |  | 15.1211 | 17.17 | 18.837 | 23.1781 | 28.4439 | 33.1214 | 42.8428 |  | 16.4534 | 16.5801 | 17.1515 | 18.086 | 23.4992 | 25.3678
584 |  | 15.0849 | 17.2725 | 18.9296 | 23.3006 | 28.5874 | 33.3238 | 43.062 |  | 16.4166 | 16.5253 | 17.1407 | 18.0747 | 23.5703 | 25.4378
586 |  | 15.1736 | 17.3732 | 19.0077 | 23.4536 | 28.7345 | 33.5448 | 43.3096 |  | 16.3956 | 16.5065 | 17.1194 | 18.0846 | 23.6949 | 25.5399
588 |  | 15.2045 | 17.4203 | 19.0614 | 23.6133 | 28.8452 | 33.7026 | 43.5037 |  | 16.3264 | 16.4688 | 17.1202 | 18.0925 | 23.7927 | 25.6187
590 |  | 15.2655 | 17.4451 | 19.1498 | 23.6946 | 28.9484 | 33.888 | 43.6969 |  | 16.292 | 16.4016 | 17.0475 | 18.0829 | 23.8614 | 25.6788
592 |  | 15.2595 | 17.4953 | 19.2408 | 23.8148 | 29.0841 | 34.0411 | 43.8925 |  | 16.2777 | 16.3434 | 17.0088 | 18.0432 | 23.9505 | 25.7559
594 |  | 15.3501 | 17.5817 | 19.3445 | 23.94 | 29.266 | 34.2092 | 44.0895 |  | 16.2632 | 16.3171 | 16.9401 | 18.0234 | 24.0731 | 25.8792
596 |  | 15.4179 | 17.6609 | 19.4306 | 24.0664 | 29.4426 | 34.3609 | 44.313 |  | 16.2205 | 16.2705 | 16.8953 | 18.0753 | 24.1577 | 25.9549
598 |  | 15.4905 | 17.7277 | 19.5312 | 24.2035 | 29.6175 | 34.5713 | 44.5512 |  | 16.1703 | 16.2242 | 16.8783 | 18.0986 | 24.1855 | 26.0886
600 |  | 15.5094 | 17.8071 | 19.583 | 24.3953 | 29.7849 | 34.7649 | 44.7035 |  | 16.2009 | 16.2163 | 16.8881 | 18.129 | 24.2472 | 26.2698
602 |  | 15.5489 | 17.8542 | 19.659 | 24.5066 | 29.9353 | 34.9471 | 44.909 |  | 16.1891 | 16.1647 | 16.8621 | 18.1425 | 24.3371 | 26.3698
604 |  | 15.6297 | 17.954 | 19.7714 | 24.5486 | 30.1169 | 35.1492 | 45.0911 |  | 16.1867 | 16.1076 | 16.8333 | 18.1504 | 24.4797 | 26.4569
606 |  | 15.633 | 18.0461 | 19.8957 | 24.6677 | 30.2487 | 35.2876 | 45.2972 |  | 16.1137 | 16.0608 | 16.7923 | 18.1158 | 24.5353 | 26.472
608 |  | 15.6109 | 18.118 | 19.9713 | 24.8446 | 30.4425 | 35.4205 | 45.5024 |  | 16.0932 | 16.0116 | 16.7501 | 18.0691 | 24.5772 | 26.5333
610 |  | 15.6517 | 18.1342 | 19.9771 | 24.9881 | 30.5303 | 35.5832 | 45.691 |  | 16.0291 | 15.9405 | 16.708 | 18.0565 | 24.6576 | 26.6235
612 |  | 15.7709 | 18.1899 | 20.051 | 25.1054 | 30.7075 | 35.8188 | 45.8411 |  | 16.0363 | 15.8985 | 16.6732 | 18.0904 | 24.716 | 26.7625
614 |  | 15.8311 | 18.2735 | 20.1708 | 25.2336 | 30.895 | 35.9655 | 46.0313 |  | 15.9727 | 15.9002 | 16.682 | 18.127 | 24.8207 | 26.811
616 |  | 15.8672 | 18.3524 | 20.3053 | 25.3264 | 31.103 | 36.1396 | 46.2492 |  | 15.9427 | 15.8737 | 16.5778 | 18.1445 | 24.9185 | 26.8992
618 |  | 15.9279 | 18.418 | 20.3968 | 25.4317 | 31.2896 | 36.3236 | 46.4187 |  | 15.9055 | 15.8614 | 16.5081 | 18.1834 | 25.0388 | 27.0107
620 |  | 16.0148 | 18.4971 | 20.4859 | 25.5177 | 31.4021 | 36.5143 | 46.6231 |  | 15.924 | 15.8337 | 16.4977 | 18.2178 | 25.0818 | 27.14
622 |  | 16.0276 | 18.6014 | 20.5905 | 25.6619 | 31.5734 | 36.6619 | 46.8141 |  | 15.9187 | 15.8186 | 16.566 | 18.278 | 25.1834 | 27.2055
624 |  | 16.0775 | 18.6221 | 20.6795 | 25.7921 | 31.6685 | 36.8382 | 47.0169 |  | 15.8567 | 15.7792 | 16.4823 | 18.2994 | 25.2337 | 27.3329
626 |  | 16.1454 | 18.6407 | 20.7279 | 25.9396 | 31.8635 | 37.0932 | 47.199 |  | 15.7742 | 15.7171 | 16.4791 | 18.344 | 25.3409 | 27.4594
628 |  | 16.1806 | 18.6993 | 20.7692 | 26.0526 | 31.9877 | 37.2841 | 47.3779 |  | 15.7294 | 15.6446 | 16.4674 | 18.3344 | 25.4259 | 27.5774
630 |  | 16.1622 | 18.7903 | 20.8632 | 26.1908 | 32.1824 | 37.4088 | 47.5369 |  | 15.6896 | 15.6181 | 16.4722 | 18.3505 | 25.5063 | 27.6365
632 |  | 16.2303 | 18.855 | 20.9416 | 26.3176 | 32.3024 | 37.4805 | 47.7301 |  | 15.6801 | 15.6021 | 16.4502 | 18.3457 | 25.5809 | 27.7386
634 |  | 16.3104 | 18.9428 | 21.0543 | 26.5079 | 32.406 | 37.7003 | 47.9375 |  | 15.667 | 15.5516 | 16.4402 | 18.4102 | 25.6546 | 27.8102
636 |  | 16.3652 | 19.0386 | 21.1442 | 26.7156 | 32.6186 | 37.9034 | 48.1486 |  | 15.6341 | 15.519 | 16.4647 | 18.4113 | 25.6805 | 27.9331
638 |  | 16.4275 | 19.1352 | 21.253 | 26.8169 | 32.789 | 38.0567 | 48.3124 |  | 15.5747 | 15.5145 | 16.4608 | 18.4327 | 25.7401 | 28.0447
640 |  | 16.4774 | 19.2041 | 21.3137 | 26.8209 | 32.9648 | 38.222 | 48.4762 |  | 15.5634 | 15.4965 | 16.4698 | 18.4486 | 25.8708 | 28.1686
642 |  | 16.4771 | 19.2462 | 21.4054 | 26.8991 | 33.0623 | 38.4186 | 48.6552 |  | 15.55 | 15.4855 | 16.3939 | 18.5067 | 25.943 | 28.2706
644 |  | 16.5119 | 19.2956 | 21.5297 | 27.121 | 33.2301 | 38.6025 | 48.8456 |  | 15.5048 | 15.4616 | 16.3944 | 18.5255 | 25.9559 | 28.3865
646 |  | 16.5858 | 19.4006 | 21.6397 | 27.2882 | 33.265 | 38.7524 | 49.0211 |  | 15.4485 | 15.427 | 16.3439 | 18.5764 | 26.0213 | 28.4808
648 |  | 16.614 | 19.4588 | 21.7125 | 27.4046 | 33.4369 | 38.9133 | 49.2119 |  | 15.3715 | 15.3825 | 16.3148 | 18.6297 | 26.1264 | 28.5421
650 |  | 16.6612 | 19.4806 | 21.7418 | 27.4444 | 33.6259 | 39.0739 | 49.3804 |  | 15.3311 | 15.3464 | 16.3045 | 18.6777 | 26.1613 | 28.6183
652 |  | 16.6795 | 19.5225 | 21.8315 | 27.57 | 33.8374 | 39.2285 | 49.5675 |  | 15.305 | 15.302 | 16.3054 | 18.6244 | 26.1742 | 28.6855
654 |  | 16.7353 | 19.6281 | 21.917 | 27.6679 | 33.942 | 39.4273 | 49.742 |  | 15.2651 | 15.2637 | 16.3143 | 18.6049 | 26.1961 | 28.7775
656 |  | 16.8232 | 19.7615 | 22.0092 | 27.7819 | 34.1461 | 39.6545 | 49.9364 |  | 15.2623 | 15.2859 | 16.3313 | 18.6595 | 26.3422 | 28.9094
658 |  | 16.896 | 19.858 | 22.1173 | 27.92 | 34.3562 | 39.8566 | 50.1195 |  | 15.3152 | 15.3261 | 16.301 | 18.7538 | 26.4307 | 29.0639
660 |  | 16.9074 | 19.9156 | 22.2753 | 28.1473 | 34.5096 | 40.0368 | 50.3031 |  | 15.2984 | 15.3333 | 16.3183 | 18.788 | 26.5406 | 29.254
662 |  | 16.9079 | 19.9317 | 22.3194 | 28.3267 | 34.5982 | 40.1481 | 50.4958 |  | 15.1863 | 15.2459 | 16.2887 | 18.8005 | 26.5642 | 29.3657
664 |  | 16.9193 | 19.9709 | 22.3433 | 28.4558 | 34.7042 | 40.2284 | 50.6548 |  | 15.1074 | 15.1654 | 16.3145 | 18.8195 | 26.6522 | 29.4311
666 |  | 16.959 | 20.0178 | 22.4037 | 28.582 | 34.8227 | 40.3361 | 50.7979 |  | 15.1106 | 15.1627 | 16.1966 | 18.8155 | 26.7062 | 29.5483
668 |  | 17.058 | 20.1475 | 22.6048 | 28.7777 | 34.9777 | 40.5335 | 50.9585 |  | 15.138 | 15.2091 | 16.279 | 18.9225 | 26.8027 | 29.68
670 |  | 17.183 | 20.3023 | 22.7336 | 28.8831 | 35.1825 | 40.753 | 51.1766 |  | 15.1805 | 15.2545 | 16.2763 | 19.03 | 26.8998 | 29.7664
672 |  | 17.198 | 20.3704 | 22.7902 | 28.9823 | 35.3871 | 40.9542 | 51.3163 |  | 15.1496 | 15.241 | 16.3042 | 19.0254 | 26.9563 | 29.8194
674 |  | 17.2017 | 20.3888 | 22.8132 | 29.0239 | 35.5319 | 41.1258 | 51.5288 |  | 15.1205 | 15.1883 | 16.2571 | 18.9862 | 26.9456 | 29.9664
676 |  | 17.2733 | 20.4179 | 22.9125 | 29.0915 | 35.6454 | 41.1985 | 51.6596 |  | 15.0341 | 15.1498 | 16.3084 | 18.983 | 27.0084 | 30.041
678 |  | 17.3153 | 20.5186 | 23.0282 | 29.1658 | 35.8104 | 41.3696 | 51.7941 |  | 15.0015 | 15.13 | 16.2819 | 19.0681 | 27.0361 | 30.2214
680 |  | 17.3297 | 20.6047 | 23.0921 | 29.307 | 35.9535 | 41.5723 | 51.9468 |  | 14.9314 | 15.134 | 16.2849 | 19.1281 | 27.1029 | 30.3272
682 |  | 17.3571 | 20.699 | 23.1714 | 29.4524 | 36.0271 | 41.769 | 52.117 |  | 14.969 | 15.1106 | 16.2716 | 19.2613 | 27.1643 | 30.4655
684 |  | 17.4157 | 20.7274 | 23.2347 | 29.5603 | 36.1765 | 41.8534 | 52.2421 |  | 14.965 | 15.0643 | 16.2505 | 19.32 | 27.3548 | 30.4685
686 |  | 17.4492 | 20.7687 | 23.32 | 29.71 | 36.3793 | 42.0624 | 52.4547 |  | 14.9066 | 15.0345 | 16.183 | 19.3964 | 27.3243 | 30.5454
688 |  | 17.5227 | 20.8574 | 23.4206 | 29.9229 | 36.5718 | 42.209 | 52.6043 |  | 14.8378 | 15.065 | 16.2249 | 19.3657 | 27.3298 | 30.6413
690 |  | 17.5243 | 20.9443 | 23.5475 | 30.0302 | 36.7406 | 42.3608 | 52.7916 |  | 14.8158 | 15.0457 | 16.2969 | 19.4392 | 27.3077 | 30.7866
692 |  | 17.5892 | 21.0164 | 23.6694 | 30.1077 | 36.933 | 42.5048 | 52.9671 |  | 14.8049 | 15.0013 | 16.2837 | 19.4866 | 27.4729 | 30.9584
694 |  | 17.6507 | 21.0683 | 23.7112 | 30.2325 | 37.0718 | 42.6446 | 53.0998 |  | 14.6981 | 15.0089 | 16.2142 | 19.4258 | 27.5123 | 31.0874
696 |  | 17.7083 | 21.1394 | 23.8076 | 30.3847 | 37.1019 | 42.8377 | 53.1868 |  | 14.6855 | 15.0455 | 16.2371 | 19.3738 | 27.5913 | 31.2383
698 |  | 17.6433 | 21.1783 | 23.8591 | 30.4653 | 37.1686 | 42.952 | 53.2994 |  | 14.703 | 15.0402 | 16.3205 | 19.4993 | 27.5482 | 31.2743
700 |  | 17.6417 | 21.2268 | 23.9185 | 30.6223 | 37.2696 | 43.1206 | 53.4191 |  | 14.6798 | 15.0028 | 16.3196 | 19.6855 | 27.602 | 31.3631
702 |  | 17.6733 | 21.3117 | 23.9702 | 30.7586 | 37.5275 | 43.2541 | 53.5736 |  | 14.6682 | 14.9698 | 16.2409 | 19.7084 | 27.6262 | 31.4899
704 |  | 17.7524 | 21.3759 | 24.1133 | 30.7956 | 37.7057 | 43.3978 | 53.763 |  | 14.6995 | 14.9095 | 16.1991 | 19.6971 | 27.6977 | 31.591
706 |  | 17.8861 | 21.424 | 24.209 | 30.8544 | 37.8959 | 43.5153 | 53.9386 |  | 14.6852 | 14.9077 | 16.1742 | 19.7617 | 27.7956 | 31.5966
708 |  | 17.9362 | 21.5352 | 24.2307 | 31.0235 | 38.0793 | 43.7887 | 54.1173 |  | 14.6018 | 14.957 | 16.2363 | 19.9528 | 27.8812 | 31.6916
710 |  | 17.9684 | 21.6601 | 24.3219 | 31.2396 | 38.1988 | 44.0435 | 54.3182 |  | 14.5535 | 14.9612 | 16.2897 | 20.028 | 27.814 | 31.9265
712 |  | 18.0012 | 21.7189 | 24.4207 | 31.3726 | 38.2583 | 44.0817 | 54.4601 |  | 14.4951 | 14.8944 | 16.261 | 19.9239 | 27.7703 | 32.0774
714 |  | 18.1409 | 21.6946 | 24.4877 | 31.4041 | 38.3977 | 44.091 | 54.6509 |  | 14.4745 | 14.8645 | 16.1343 | 19.9045 | 27.8982 | 32.2405
716 |  | 18.1234 | 21.7882 | 24.5883 | 31.5846 | 38.5975 | 44.3176 | 54.8412 |  | 14.5398 | 14.9489 | 16.1908 | 20.1087 | 28.1021 | 32.3533
718 |  | 18.1075 | 21.843 | 24.7469 | 31.8186 | 38.6735 | 44.5502 | 55.0259 |  | 14.5765 | 14.9687 | 16.2999 | 20.2058 | 28.2062 | 32.4477
720 |  | 18.0601 | 21.8627 | 24.8695 | 31.9264 | 38.7793 | 44.6589 | 55.1401 |  | 14.4967 | 14.9497 | 16.2498 | 20.0574 | 28.2155 | 32.4254
722 |  | 18.0866 | 21.9145 | 24.9417 | 31.9047 | 39.0216 | 44.8004 | 55.3066 |  | 14.4468 | 14.9153 | 16.2089 | 20.124 | 28.2121 | 32.6066
724 |  | 18.0296 | 22.0419 | 25.0217 | 32.0281 | 39.3089 | 44.99 | 55.407 |  | 14.3828 | 14.91 | 16.2698 | 20.2381 | 28.2572 | 32.7519
726 |  | 18.1583 | 22.1704 | 25.0711 | 32.2071 | 39.4216 | 45.1135 | 55.5844 |  | 14.3978 | 14.8923 | 16.3278 | 20.4484 | 28.3078 | 32.8951
728 |  | 18.2915 | 22.2756 | 25.1905 | 32.301 | 39.5142 | 45.2509 | 55.7878 |  | 14.4214 | 14.861 | 16.3657 | 20.455 | 28.3616 | 32.9957
730 |  | 18.3412 | 22.3102 | 25.2928 | 32.3281 | 39.4866 | 45.3351 | 56.0029 |  | 14.4428 | 14.8538 | 16.3727 | 20.507 | 28.4078 | 33.1365
732 |  | 18.306 | 22.2801 | 25.4005 | 32.4668 | 39.6031 | 45.5087 | 56.0663 |  | 14.3559 | 14.8343 | 16.3479 | 20.411 | 28.4851 | 33.2114
734 |  | 18.2875 | 22.307 | 25.4806 | 32.6053 | 39.7627 | 45.6034 | 56.2064 |  | 14.3809 | 14.8451 | 16.3686 | 20.5164 | 28.4995 | 33.3227
736 |  | 18.3703 | 22.4298 | 25.5403 | 32.7056 | 40.115 | 45.8796 | 56.3725 |  | 14.3502 | 14.8642 | 16.4319 | 20.582 | 28.5252 | 33.4438
738 |  | 18.4107 | 22.5279 | 25.5917 | 32.8401 | 40.2073 | 45.9505 | 56.5257 |  | 14.314 | 14.935 | 16.4203 | 20.6782 | 28.6298 | 33.6488
740 |  | 18.4638 | 22.588 | 25.6683 | 33.0291 | 40.2851 | 46.1588 | 56.6838 |  | 14.3172 | 14.9744 | 16.4767 | 20.8149 | 28.7124 | 33.7936
742 |  | 18.4702 | 22.6571 | 25.7398 | 33.1388 | 40.2547 | 46.2611 | 56.752 |  | 14.4075 | 14.8768 | 16.5444 | 20.8832 | 28.6941 | 33.8103
744 |  | 18.4656 | 22.7404 | 25.8131 | 33.1875 | 40.3836 | 46.4022 | 56.7737 |  | 14.3881 | 14.8104 | 16.4784 | 20.9013 | 28.6425 | 33.859
746 |  | 18.5301 | 22.8667 | 25.9436 | 33.218 | 40.508 | 46.5215 | 56.8529 |  | 14.2897 | 14.7984 | 16.3709 | 20.9829 | 28.7127 | 34.0292
748 |  | 18.5821 | 22.8779 | 26.0552 | 33.4192 | 40.7723 | 46.7104 | 57.0742 |  | 14.1713 | 14.86 | 16.3874 | 21.1117 | 28.7476 | 34.0828
750 |  | 18.7879 | 22.9204 | 26.1249 | 33.6714 | 40.9263 | 46.8478 | 57.3374 |  | 14.2269 | 14.859 | 16.5151 | 21.1072 | 28.8312 | 34.2172
752 |  | 18.7612 | 22.9619 | 26.2686 | 33.9191 | 41.0034 | 46.9802 | 57.5568 |  | 14.1753 | 14.8347 | 16.599 | 21.1779 | 28.8856 | 34.3692
754 |  | 18.7539 | 23.0403 | 26.3388 | 33.9073 | 41.0183 | 47.0875 | 57.6808 |  | 14.2152 | 14.8205 | 16.5621 | 21.2316 | 29.0327 | 34.5506
756 |  | 18.7992 | 23.0352 | 26.3519 | 34.0218 | 41.1581 | 47.1403 | 57.7002 |  | 14.1079 | 14.8848 | 16.5166 | 21.2546 | 29.0011 | 34.5278
758 |  | 19.0353 | 23.1522 | 26.3882 | 34.2166 | 41.4485 | 47.2373 | 57.7985 |  | 14.1925 | 14.9788 | 16.4805 | 21.2605 | 29.0096 | 34.7009
760 |  | 18.9748 | 23.2591 | 26.4694 | 34.3067 | 41.6652 | 47.4768 | 57.8819 |  | 14.1956 | 14.9784 | 16.4432 | 21.3095 | 29.1073 | 34.8752
762 |  | 18.8284 | 23.3839 | 26.6425 | 34.3646 | 41.7888 | 47.723 | 57.9967 |  | 14.3164 | 15.0504 | 16.552 | 21.4152 | 29.2757 | 35.1171
764 |  | 18.8054 | 23.3212 | 26.7983 | 34.3709 | 41.7425 | 47.7529 | 58.1766 |  | 14.2463 | 14.9509 | 16.6032 | 21.4402 | 29.25 | 35.0843
766 |  | 18.9461 | 23.3411 | 26.9328 | 34.4831 | 41.9292 | 47.852 | 58.344 |  | 14.2006 | 14.9223 | 16.5931 | 21.4976 | 29.1536 | 35.0911
768 |  | 18.8597 | 23.4015 | 26.8742 | 34.4978 | 42.0084 | 47.9245 | 58.4918 |  | 14.192 | 14.9018 | 16.504 | 21.6043 | 29.1577 | 35.2109
770 |  | 18.8777 | 23.5381 | 26.9385 | 34.794 | 42.2268 | 48.0844 | 58.72 |  | 14.107 | 15.047 | 16.4847 | 21.7791 | 29.1505 | 35.3844
772 |  | 19.0047 | 23.5766 | 27.0057 | 34.9575 | 42.3003 | 48.224 | 58.9 |  | 14.0259 | 15.0024 | 16.4456 | 21.8531 | 29.3045 | 35.5252
774 |  | 19.065 | 23.5918 | 27.093 | 35.0844 | 42.4387 | 48.3741 | 58.9921 |  | 14.1128 | 14.9607 | 16.5493 | 21.7692 | 29.4692 | 35.7814
776 |  | 18.9272 | 23.5488 | 27.1058 | 35.1892 | 42.4378 | 48.4081 | 59.0935 |  | 14.1876 | 14.8894 | 16.5957 | 21.7979 | 29.5499 | 35.9082
778 |  | 19.0667 | 23.6659 | 27.2456 | 35.4494 | 42.5256 | 48.5857 | 59.1487 |  | 14.1381 | 14.9663 | 16.5375 | 21.951 | 29.5133 | 35.9039
780 |  | 19.306 | 23.9054 | 27.4067 | 35.5408 | 42.6878 | 48.7786 | 59.2278 |  | 14.1805 | 15.0311 | 16.5498 | 22.0928 | 29.5723 | 35.9434
782 |  | 19.258 | 23.9298 | 27.5252 | 35.4292 | 42.8809 | 48.9695 | 59.4843 |  | 14.0935 | 14.9935 | 16.6219 | 22.2235 | 29.5511 | 35.9795
784 |  | 19.0073 | 23.9585 | 27.6001 | 35.5134 | 43.1032 | 49.2107 | 59.7098 |  | 14.0615 | 15.0331 | 16.6979 | 22.4216 | 29.5125 | 36.0546
786 |  | 19.0049 | 24.0791 | 27.5465 | 35.6453 | 43.1745 | 49.3437 | 59.6928 |  | 13.9946 | 15.0402 | 16.6022 | 22.4912 | 29.3728 | 36.0818
788 |  | 19.0762 | 24.2115 | 27.6589 | 35.9229 | 43.4392 | 49.1923 | 59.5918 |  | 14.2024 | 14.9996 | 16.5296 | 22.4057 | 29.4023 | 36.3272
790 |  | 19.1003 | 24.0387 | 27.7995 | 36.01 | 43.514 | 49.271 | 59.6006 |  | 14.0982 | 14.8688 | 16.4676 | 22.219 | 29.6403 | 36.4937
792 |  | 19.1766 | 24.1831 | 27.9449 | 36.0712 | 43.6001 | 49.6126 | 59.7173 |  | 14.173 | 14.9327 | 16.7731 | 22.3691 | 29.8608 | 36.626
794 |  | 19.1898 | 24.2407 | 27.9829 | 36.1451 | 43.6943 | 50.0254 | 60.0688 |  | 14.0263 | 15.0225 | 16.6544 | 22.5743 | 29.8036 | 36.8343
796 |  | 19.1755 | 24.364 | 28.1632 | 36.4569 | 43.962 | 50.2088 | 60.3545 |  | 14.0941 | 15.154 | 16.712 | 22.7677 | 29.806 | 37.0724
798 |  | 19.1846 | 24.3672 | 28.2218 | 36.4671 | 44.1429 | 50.0549 | 60.4619 |  | 14.0407 | 15.2144 | 16.6095 | 22.8201 | 30.1446 | 37.1362
800 |  | 19.3001 | 24.5823 | 28.3461 | 36.5348 | 44.3012 | 49.9964 | 60.5853 |  | 14.2255 | 15.2727 | 16.7937 | 23.0022 | 30.4006 | 37.2259
802 |  | 19.3146 | 24.8295 | 28.4346 | 36.9733 | 44.6317 | 50.5041 | 60.7554 |  | 14.3179 | 15.2616 | 16.9746 | 23.0101 | 30.5663 | 37.8024
804 |  | 19.2795 | 25.024 | 28.5247 | 37.2152 | 44.5907 | 50.8317 | 60.992 |  | 14.2408 | 15.1403 | 17.2962 | 22.9184 | 30.4456 | 37.8201
806 |  | 19.3578 | 25.0378 | 28.7409 | 37.0744 | 44.5538 | 50.6776 | 61.1329 |  | 14.1633 | 15.1361 | 17.35 | 23.1328 | 30.5585 | 37.5451
808 |  | 19.693 | 24.8128 | 28.8003 | 37.0958 | 44.5142 | 50.6897 | 61.3102 |  | 13.9456 | 15.2585 | 16.8979 | 23.1946 | 30.6187 | 37.1653
810 |  | 19.7654 | 24.8876 | 28.6994 | 37.4654 | 44.6009 | 51.0197 | 61.4316 |  | 13.8756 | 15.373 | 16.7699 | 23.0654 | 30.7892 | 37.5703
812 |  | 19.7462 | 25.0707 | 28.5193 | 37.8581 | 44.8105 | 51.0618 | 61.386 |  | 14.0462 | 15.4234 | 16.806 | 22.9832 | 30.8247 | 37.8549
814 |  | 19.8744 | 25.2199 | 28.8979 | 37.936 | 45.1002 | 50.8195 | 61.3805 |  | 14.5307 | 15.5496 | 17.1476 | 23.3343 | 30.9031 | 37.9637
816 |  | 19.9608 | 25.0698 | 28.8238 | 37.8914 | 45.3749 | 50.8355 | 61.4229 |  | 14.3779 | 15.3862 | 16.8584 | 23.3903 | 30.6032 | 37.6727
818 |  | 19.7293 | 25.041 | 28.7579 | 37.453 | 45.3618 | 51.313 | 61.7099 |  | 14.1361 | 15.2179 | 16.7219 | 23.3969 | 30.467 | 37.7956
820 |  | 19.694 | 25.087 | 28.6414 | 37.3559 | 45.4998 | 51.324 | 61.9435 |  | 14.2112 | 15.0543 | 16.7873 | 23.5944 | 30.272 | 38.2566
822 |  | 19.8439 | 25.1361 | 28.9425 | 37.2995 | 45.6654 | 51.1322 | 62.3099 |  | 14.27 | 15.1123 | 17.1065 | 23.7897 | 30.3335 | 38.4112
824 |  | 19.8175 | 25.2435 | 29.0213 | 37.7905 | 45.9096 | 51.3615 | 62.3119 |  | 14.1537 | 15.1476 | 17.0922 | 23.7438 | 30.4424 | 38.2649
826 |  | 19.8844 | 25.345 | 29.1424 | 38.2836 | 45.6578 | 52.2068 | 62.3426 |  | 14.0702 | 15.3017 | 16.8684 | 23.8861 | 31.0293 | 37.9881
828 |  | 19.8617 | 25.4884 | 29.2015 | 38.2923 | 45.7589 | 52.2458 | 62.352 |  | 13.9895 | 15.2112 | 16.9947 | 24.2221 | 31.2508 | 38.0858
830 |  | 20.0769 | 25.4158 | 29.4585 | 38.0744 | 46.0267 | 52.161 | 62.4446 |  | 13.904 | 15.0764 | 16.9435 | 24.3271 | 31.0078 | 38.4889
832 |  | 19.9731 | 25.5466 | 29.5968 | 38.1182 | 46.2704 | 52.0746 | 62.3682 |  | 14.0114 | 15.1093 | 16.8619 | 24.0563 | 30.6404 | 38.7122
834 |  | 19.8356 | 25.695 | 29.4466 | 38.5936 | 46.3908 | 52.3357 | 62.6621 |  | 14.2054 | 15.2405 | 16.8565 | 23.9286 | 30.6543 | 38.8178
836 |  | 19.4506 | 25.7528 | 29.3019 | 38.5342 | 46.3519 | 52.2158 | 62.8673 |  | 14.1126 | 15.2054 | 17.2566 | 24.2477 | 30.9748 | 38.7409
838 |  | 19.7914 | 25.6412 | 29.5917 | 38.488 | 46.4243 | 52.3732 | 63.0498 |  | 14.0426 | 15.3043 | 17.4679 | 24.4827 | 30.9176 | 38.92
840 |  | 19.8477 | 25.7437 | 29.9397 | 38.5342 | 46.5351 | 52.5632 | 63.3038 |  | 14.1455 | 15.4085 | 17.4174 | 24.5371 | 30.829 | 39.0684
842 |  | 19.858 | 25.9635 | 30.1848 | 39.1084 | 47.0122 | 52.9859 | 63.3196 |  | 14.3215 | 15.5407 | 17.4922 | 24.2686 | 30.92 | 39.4153
844 |  | 19.8376 | 25.9885 | 30.2312 | 39.3217 | 47.0323 | 53.0606 | 63.3829 |  | 14.2463 | 15.4034 | 17.4 | 24.3357 | 31.0013 | 39.638
846 |  | 19.9204 | 25.9385 | 30.229 | 39.3382 | 47.2144 | 53.0825 | 63.5948 |  | 13.9335 | 15.2818 | 17.3216 | 24.2533 | 31.0216 | 39.7147
848 |  | 19.7639 | 25.9563 | 30.1344 | 39.18 | 47.4314 | 53.2221 | 63.744 |  | 13.8803 | 15.0571 | 17.197 | 24.378 | 31.1626 | 39.7054
850 |  | 19.8147 | 26.1033 | 30.3849 | 39.7422 | 47.1021 | 53.7519 | 63.7258 |  | 14.3307 | 15.1609 | 17.2796 | 24.4232 | 31.5163 | 39.7889
평활화된 T, R 로부터 계산한 보정 반사도 (%).

## A_smooth
wavelength | HATCN 5 (bare) | HATCN 5 / Ag 4 | HATCN 5 / Ag 5 | HATCN 5 / Ag 6 | HATCN 5 / Ag 7 | HATCN 5 / Ag 8 | HATCN 5 / Ag 10 | HATCN 5 / Ag 12 | MoOx 5 (bare) | MoOx 5 / Ag 4 | MoOx 5 / Ag 5 | MoOx 5 / Ag 6 | MoOx 5 / Ag 7 | MoOx 5 / Ag 8 | MoOx 5 / Ag 10 | MoOx 5 / Ag 12
nm | 1-1 (없음) | 1-2 | 1-3 | 1-4 | 2-1 | 2-2 | 2-3 | 2-4 | 1-9 (없음) | 1-10 | 1-11 | 1-12 | 2-9 | 2-10 | 2-11 | 2-12 (없음)
350 |  | 20.8171 | 20.6418 | 24.2399 | 22.7084 | 20.0713 | 23.4684 | 22.6204 |  | 17.1288 | 19.5434 | 9.011 | 12.3901 | 16.4211 | 17.2247
352 |  | 20.6837 | 20.1562 | 20.6662 | 18.4603 | 19.7352 | 24.1972 | 22.0066 |  | 17.9745 | 17.7823 | 9.0151 | 11.8367 | 13.8012 | 15.3274
354 |  | 19.265 | 19.49 | 19.884 | 20.5774 | 18.8616 | 22.2056 | 20.5592 |  | 18.2523 | 16.8597 | 9.9486 | 11.835 | 14.116 | 15.1291
356 |  | 17.131 | 18.5057 | 18.4268 | 19.772 | 17.5888 | 20.7609 | 18.9802 |  | 17.4511 | 16.0412 | 10.7658 | 11.0048 | 14.6755 | 15.7283
358 |  | 16.2243 | 16.9821 | 16.3666 | 18.2539 | 16.4609 | 19.9869 | 17.3319 |  | 13.9702 | 15.3485 | 10.1632 | 9.1206 | 12.9089 | 15.4879
360 |  | 14.5092 | 15.9176 | 15.9366 | 16.5019 | 16.4587 | 18.4776 | 17.7756 |  | 13.7454 | 15.448 | 10.2957 | 9.1561 | 12.1676 | 15.6808
362 |  | 13.9625 | 15.0783 | 16.2858 | 17.718 | 16.3141 | 17.4026 | 18.558 |  | 14.6564 | 15.5687 | 9.6565 | 10.1863 | 12.5685 | 14.6795
364 |  | 13.889 | 14.6813 | 15.4648 | 15.7494 | 15.4305 | 17.7034 | 16.9374 |  | 15.6185 | 14.7749 | 9.638 | 10.1579 | 12.507 | 14.6519
366 |  | 14.4544 | 14.5327 | 15.1449 | 13.8474 | 14.7505 | 18.2076 | 15.1164 |  | 14.2069 | 14.161 | 9.17 | 8.7671 | 11.3326 | 14.9009
368 |  | 13.9999 | 14.6241 | 14.8686 | 14.4961 | 14.1577 | 17.1561 | 14.7308 |  | 13.132 | 14.6636 | 9.6809 | 8.8575 | 11.567 | 15.3457
370 |  | 13.8714 | 14.546 | 15.2159 | 15.7474 | 14.8639 | 15.9717 | 14.7827 |  | 13.397 | 14.9381 | 9.4467 | 9.4985 | 10.6736 | 14.1988
372 |  | 13.6421 | 13.6212 | 14.7971 | 15.0727 | 14.1003 | 14.7061 | 13.6076 |  | 13.3194 | 13.928 | 8.5755 | 9.2423 | 9.8424 | 13.4222
374 |  | 13.4347 | 13.5297 | 14.4066 | 13.5411 | 13.6675 | 14.099 | 14.2194 |  | 14.2555 | 13.514 | 8.496 | 9.3447 | 9.5219 | 13.1173
376 |  | 13.1602 | 13.5645 | 13.8586 | 13.0262 | 12.8189 | 13.3945 | 13.857 |  | 14.3931 | 13.9916 | 9.4739 | 10.2478 | 10.5245 | 12.7421
378 |  | 13.0363 | 13.249 | 13.1782 | 13.1532 | 12.7476 | 12.7627 | 13.3912 |  | 14.3182 | 13.9627 | 9.6015 | 10.2113 | 10.5581 | 12.4799
380 |  | 12.9516 | 12.1214 | 12.5466 | 12.6646 | 11.7844 | 12.7459 | 12.262 |  | 13.3134 | 13.0361 | 8.8713 | 9.1308 | 11.2654 | 12.4104
382 |  | 13.1765 | 12.6334 | 12.7121 | 13.3095 | 11.6488 | 14.1184 | 12.2507 |  | 13.8779 | 13.1004 | 9.3362 | 9.5027 | 11.8249 | 12.9693
384 |  | 13.4683 | 13.1861 | 13.6921 | 13.6761 | 12.8128 | 14.9259 | 12.4312 |  | 14.0873 | 13.9063 | 10.7127 | 10.5726 | 12.6783 | 13.0399
386 |  | 13.5322 | 13.4979 | 13.6499 | 13.5025 | 13.3417 | 14.499 | 12.8031 |  | 13.5282 | 14.1154 | 11.2143 | 10.9082 | 12.7154 | 13.1538
388 |  | 13.3704 | 13.0255 | 12.8078 | 12.399 | 13.0408 | 13.7413 | 12.544 |  | 13.0148 | 13.725 | 10.8945 | 10.4548 | 12.3014 | 13.2323
390 |  | 13.3804 | 12.9522 | 12.4178 | 12.8185 | 12.6037 | 13.569 | 12.144 |  | 13.4985 | 13.29 | 10.3476 | 11.0225 | 12.0606 | 13.7521
392 |  | 13.1827 | 12.8225 | 12.775 | 13.126 | 12.3753 | 13.2329 | 12.0328 |  | 13.973 | 13.5006 | 10.3745 | 11.2724 | 11.7137 | 13.4238
394 |  | 12.9648 | 12.7938 | 12.8153 | 12.748 | 12.5455 | 12.7305 | 11.6645 |  | 13.9789 | 13.4583 | 11.0041 | 11.3035 | 11.5804 | 13.1021
396 |  | 12.8532 | 12.2126 | 12.3892 | 12.1075 | 11.9153 | 12.0264 | 11.3736 |  | 13.4847 | 13.5933 | 11.4718 | 11.321 | 11.2257 | 12.9798
398 |  | 13.0943 | 12.1715 | 12.0685 | 12.1037 | 11.3569 | 11.9144 | 11.4174 |  | 13.6085 | 13.5136 | 11.7015 | 11.3888 | 11.4751 | 13.2493
400 |  | 13.1856 | 12.2992 | 11.8846 | 12.3375 | 11.0451 | 11.7978 | 11.2836 |  | 13.7662 | 13.957 | 11.5433 | 11.562 | 11.9473 | 13.3259
402 |  | 13.3394 | 12.5978 | 11.9408 | 12.0779 | 11.4912 | 12.1434 | 11.2589 |  | 14.3238 | 14.2113 | 11.8806 | 11.8133 | 12.5809 | 14.0295
404 |  | 13.3561 | 12.5681 | 12.0838 | 12.0476 | 11.5098 | 12.089 | 11.1563 |  | 14.4317 | 14.5426 | 12.3719 | 12.0493 | 12.6267 | 14.1329
406 |  | 13.5108 | 12.6388 | 12.291 | 12.0266 | 11.4646 | 12.0418 | 11.1785 |  | 14.7245 | 14.7994 | 12.8165 | 12.4546 | 12.7271 | 14.0473
408 |  | 13.5768 | 12.4361 | 12.2801 | 12.2421 | 11.5818 | 12.0452 | 11.22 |  | 14.9993 | 15.0982 | 13.1023 | 12.6766 | 12.8819 | 14.0889
410 |  | 13.6579 | 12.3159 | 12.1487 | 12.0075 | 11.4897 | 12.0378 | 11.2363 |  | 15.3342 | 15.3132 | 13.321 | 12.9877 | 13.2205 | 14.6882
412 |  | 13.477 | 12.3158 | 12.0549 | 12.063 | 11.2959 | 11.7068 | 11.0894 |  | 15.4953 | 15.4801 | 13.6213 | 13.1197 | 13.4793 | 14.6612
414 |  | 13.2307 | 12.4074 | 12.1183 | 11.9691 | 11.4307 | 11.6517 | 11.2307 |  | 15.6542 | 15.8032 | 14.3134 | 13.4528 | 13.4901 | 14.6397
416 |  | 13.3753 | 12.3913 | 12.3443 | 11.9161 | 11.4215 | 12.0853 | 11.1038 |  | 16.0376 | 16.1079 | 14.8393 | 13.8465 | 13.5971 | 14.6917
418 |  | 13.5352 | 12.3178 | 12.3145 | 11.6991 | 11.1777 | 12.0143 | 10.8408 |  | 16.289 | 16.3283 | 14.7833 | 14.041 | 13.8295 | 14.9428
420 |  | 13.5489 | 12.1977 | 11.9568 | 11.6402 | 11.0747 | 11.3706 | 10.6077 |  | 16.4085 | 16.2526 | 14.6536 | 14.1413 | 13.7848 | 15.3373
422 |  | 13.2564 | 11.9399 | 11.5962 | 11.3884 | 10.9141 | 10.8749 | 10.2821 |  | 16.1733 | 16.169 | 14.9415 | 14.3489 | 13.7271 | 15.6232
424 |  | 13.1777 | 11.9343 | 11.613 | 11.3985 | 11.0038 | 11.0456 | 10.0655 |  | 16.5243 | 16.5528 | 15.1923 | 14.5341 | 13.9825 | 15.9482
426 |  | 13.1538 | 11.8858 | 11.6807 | 11.2324 | 10.9205 | 11.2035 | 9.7771 |  | 16.9852 | 16.9867 | 15.6666 | 14.8029 | 14.5561 | 16.1057
428 |  | 13.2335 | 12.0655 | 11.6641 | 11.3173 | 11.0591 | 11.3126 | 9.8724 |  | 17.4472 | 17.3088 | 16.1099 | 15.1843 | 14.8704 | 16.4135
430 |  | 13.4492 | 12.0432 | 11.5395 | 11.2773 | 10.9059 | 11.1894 | 9.8518 |  | 17.4491 | 17.6495 | 16.4812 | 15.4558 | 14.8897 | 16.591
432 |  | 13.7861 | 11.999 | 11.5331 | 11.4092 | 10.8492 | 10.904 | 9.8271 |  | 17.6607 | 18.0137 | 16.5139 | 15.8306 | 14.9853 | 16.6228
434 |  | 13.6368 | 11.8526 | 11.4646 | 11.2325 | 10.709 | 10.7362 | 9.7195 |  | 17.7631 | 18.1609 | 16.8229 | 16.0307 | 15.3088 | 16.9056
436 |  | 13.3979 | 12.0188 | 11.5565 | 11.2631 | 10.8124 | 10.7221 | 9.5893 |  | 18.0676 | 18.3318 | 17.3105 | 16.2151 | 15.6002 | 17.1519
438 |  | 13.2839 | 11.9986 | 11.4736 | 11.157 | 10.7493 | 10.7292 | 9.388 |  | 18.4013 | 18.7237 | 17.5727 | 16.3569 | 15.8606 | 17.4795
440 |  | 13.2998 | 11.9388 | 11.4431 | 11.175 | 10.6018 | 10.4913 | 9.3832 |  | 18.705 | 19.1138 | 17.6474 | 16.786 | 15.8441 | 17.4262
442 |  | 13.2887 | 11.8697 | 11.3781 | 11.0787 | 10.3977 | 10.4323 | 9.194 |  | 18.8457 | 19.3566 | 17.8291 | 17.128 | 16.0324 | 17.6345
444 |  | 13.3815 | 11.8895 | 11.4876 | 11.1725 | 10.4795 | 10.5093 | 9.0461 |  | 19.1633 | 19.6306 | 18.55 | 17.4339 | 16.2607 | 17.9609
446 |  | 13.3752 | 11.8086 | 11.4123 | 10.9745 | 10.5007 | 10.4857 | 8.9432 |  | 19.5355 | 19.8895 | 19.0819 | 17.5439 | 16.5051 | 18.2071
448 |  | 13.3208 | 11.8232 | 11.4178 | 10.8418 | 10.4552 | 10.3752 | 8.9168 |  | 19.6813 | 20.1122 | 19.3356 | 17.9889 | 16.4804 | 18.4059
450 |  | 13.3312 | 11.708 | 11.2713 | 10.6614 | 10.2022 | 10.1153 | 8.6083 |  | 19.6004 | 20.3021 | 19.3996 | 18.1145 | 16.5919 | 18.4868
452 |  | 13.4096 | 11.7067 | 11.3126 | 10.7455 | 10.1612 | 10.1266 | 8.4783 |  | 19.8515 | 20.647 | 19.7391 | 18.3847 | 16.6813 | 18.6543
454 |  | 13.4587 | 11.7991 | 11.1892 | 10.7566 | 10.0993 | 10.0788 | 8.5715 |  | 20.3433 | 21.035 | 20.1046 | 18.6545 | 16.915 | 18.8257
456 |  | 13.657 | 11.9975 | 11.1928 | 10.8006 | 10.2084 | 10.1028 | 8.6991 |  | 20.9278 | 21.4422 | 20.4807 | 19.07 | 17.3456 | 19.1552
458 |  | 13.576 | 11.823 | 11.0878 | 10.8168 | 9.9732 | 9.92 | 8.7465 |  | 21.1257 | 21.6597 | 20.8332 | 19.3096 | 17.4541 | 19.2682
460 |  | 13.4931 | 11.6702 | 11.0866 | 10.793 | 9.8397 | 9.8365 | 8.6228 |  | 21.2126 | 21.852 | 21.1404 | 19.4628 | 17.6057 | 19.3553
462 |  | 13.412 | 11.5681 | 11.0224 | 10.7052 | 9.7628 | 9.7595 | 8.2987 |  | 21.0638 | 22.0236 | 21.3587 | 19.5881 | 17.7701 | 19.3644
464 |  | 13.5291 | 11.615 | 10.9295 | 10.6342 | 9.8474 | 9.6672 | 8.0031 |  | 21.3344 | 22.3089 | 21.7304 | 19.821 | 17.9533 | 19.5936
466 |  | 13.476 | 11.5653 | 10.7925 | 10.4204 | 9.6734 | 9.5336 | 8.105 |  | 21.7669 | 22.5481 | 22.0348 | 20.1039 | 18.0298 | 19.6341
468 |  | 13.5476 | 11.5629 | 10.772 | 10.2562 | 9.5522 | 9.435 | 8.1617 |  | 22.2237 | 22.84 | 22.4202 | 20.326 | 18.0884 | 19.8629
470 |  | 13.5691 | 11.6051 | 10.8704 | 10.3364 | 9.5215 | 9.4697 | 8.1757 |  | 22.3178 | 23.1578 | 22.6878 | 20.5405 | 18.1221 | 20.0388
472 |  | 13.6299 | 11.6545 | 10.8925 | 10.3639 | 9.4596 | 9.4484 | 8.0077 |  | 22.4449 | 23.4437 | 22.9492 | 20.6861 | 18.2585 | 20.298
474 |  | 13.5768 | 11.6204 | 10.8173 | 10.2068 | 9.3953 | 9.3486 | 7.8284 |  | 22.5762 | 23.6054 | 23.1118 | 20.8559 | 18.3007 | 20.3191
476 |  | 13.552 | 11.5694 | 10.6965 | 10.0186 | 9.287 | 9.231 | 7.6718 |  | 22.7453 | 23.7658 | 23.4568 | 21.1038 | 18.3772 | 20.4058
478 |  | 13.5506 | 11.4935 | 10.5991 | 9.9627 | 9.2566 | 9.1516 | 7.7094 |  | 22.8674 | 24.0197 | 23.7343 | 21.216 | 18.4771 | 20.4993
480 |  | 13.5087 | 11.4129 | 10.5082 | 9.893 | 9.2417 | 9.0771 | 7.7447 |  | 23.0657 | 24.2216 | 23.9002 | 21.3715 | 18.5503 | 20.6229
482 |  | 13.4513 | 11.3909 | 10.465 | 9.801 | 9.3309 | 8.9929 | 7.5873 |  | 23.3299 | 24.4842 | 24.1544 | 21.4955 | 18.51 | 20.7978
484 |  | 13.4044 | 11.3413 | 10.4094 | 9.6891 | 9.1928 | 8.8169 | 7.5251 |  | 23.4997 | 24.6524 | 24.3182 | 21.7252 | 18.6055 | 20.8368
486 |  | 13.4377 | 11.398 | 10.4081 | 9.6928 | 9.0841 | 8.6114 | 7.4744 |  | 23.6204 | 24.9047 | 24.4477 | 21.831 | 18.7111 | 20.9017
488 |  | 13.4492 | 11.3809 | 10.3348 | 9.7813 | 8.9517 | 8.5649 | 7.3725 |  | 23.8686 | 25.0878 | 24.5618 | 21.9096 | 18.8539 | 20.8891
490 |  | 13.5048 | 11.4155 | 10.2944 | 9.6201 | 8.9279 | 8.6708 | 7.1886 |  | 24.0715 | 25.3133 | 24.8157 | 22.0263 | 18.9282 | 20.9666
492 |  | 13.5522 | 11.3902 | 10.2738 | 9.4955 | 8.7922 | 8.6498 | 7.1168 |  | 24.2899 | 25.4271 | 25.0681 | 22.2477 | 19.0921 | 21.0072
494 |  | 13.6297 | 11.3987 | 10.3056 | 9.5283 | 8.8316 | 8.5383 | 7.1322 |  | 24.5259 | 25.654 | 25.2413 | 22.4148 | 19.0867 | 21.1639
496 |  | 13.6274 | 11.3578 | 10.3229 | 9.5664 | 8.8081 | 8.4428 | 7.1807 |  | 24.7419 | 25.8214 | 25.4194 | 22.551 | 19.1547 | 21.1965
498 |  | 13.7112 | 11.3387 | 10.3059 | 9.4907 | 8.7425 | 8.3733 | 7.093 |  | 24.8112 | 25.9456 | 25.5944 | 22.6497 | 19.1508 | 21.3124
500 |  | 13.7468 | 11.3473 | 10.2135 | 9.3936 | 8.6038 | 8.3402 | 7.0475 |  | 24.8944 | 25.9898 | 25.7294 | 22.7262 | 19.2046 | 21.4329
502 |  | 13.7876 | 11.2741 | 10.143 | 9.299 | 8.598 | 8.3423 | 6.9887 |  | 25.1362 | 26.1978 | 25.8863 | 22.818 | 19.1945 | 21.5301
504 |  | 13.7771 | 11.2319 | 10.0437 | 9.1337 | 8.5303 | 8.2613 | 7.013 |  | 25.2549 | 26.3025 | 26.0524 | 22.8012 | 19.2181 | 21.4598
506 |  | 13.801 | 11.2284 | 10.0511 | 9.097 | 8.4203 | 8.0665 | 6.9245 |  | 25.4388 | 26.461 | 26.2467 | 22.8278 | 19.2313 | 21.5019
508 |  | 13.7899 | 11.1948 | 9.9911 | 9.056 | 8.2907 | 7.9351 | 6.83 |  | 25.5398 | 26.5266 | 26.3329 | 22.8159 | 19.2495 | 21.4859
510 |  | 13.8049 | 11.1336 | 9.9677 | 8.9623 | 8.207 | 7.8532 | 6.7634 |  | 25.7399 | 26.6915 | 26.4401 | 22.8771 | 19.3374 | 21.5327
512 |  | 13.7494 | 11.1842 | 9.9286 | 8.9167 | 8.2645 | 7.856 | 6.7902 |  | 25.8244 | 26.8269 | 26.6032 | 23.0017 | 19.4224 | 21.622
514 |  | 13.8557 | 11.2632 | 10.0518 | 8.9975 | 8.2343 | 7.8974 | 6.8423 |  | 25.9767 | 27.0035 | 26.7503 | 23.0787 | 19.4099 | 21.7338
516 |  | 13.9566 | 11.2923 | 10.0914 | 8.9801 | 8.183 | 7.8394 | 6.7813 |  | 26.082 | 27.1584 | 26.9058 | 23.1542 | 19.3401 | 21.7725
518 |  | 14.0024 | 11.213 | 10.0302 | 8.855 | 8.0691 | 7.7693 | 6.7514 |  | 26.1973 | 27.2482 | 26.9224 | 23.2102 | 19.354 | 21.8067
520 |  | 13.9555 | 11.1944 | 9.9274 | 8.7153 | 8.023 | 7.6735 | 6.6497 |  | 26.2778 | 27.2889 | 26.9901 | 23.2127 | 19.472 | 21.7938
522 |  | 14.05 | 11.1647 | 9.8748 | 8.6902 | 7.9007 | 7.6003 | 6.6249 |  | 26.3967 | 27.2721 | 26.966 | 23.134 | 19.4956 | 21.7071
524 |  | 14.1094 | 11.1921 | 9.8947 | 8.7288 | 7.9129 | 7.5055 | 6.6254 |  | 26.5109 | 27.4004 | 27.0587 | 23.129 | 19.4181 | 21.7516
526 |  | 14.1562 | 11.1549 | 9.8939 | 8.7716 | 7.8941 | 7.4938 | 6.637 |  | 26.5948 | 27.5099 | 27.1274 | 23.1871 | 19.4201 | 21.7844
528 |  | 14.112 | 11.182 | 9.8744 | 8.7155 | 7.7796 | 7.432 | 6.5602 |  | 26.6448 | 27.5366 | 27.1742 | 23.1961 | 19.4529 | 21.7306
530 |  | 14.1311 | 11.2196 | 9.8107 | 8.6222 | 7.7326 | 7.3787 | 6.5583 |  | 26.8148 | 27.5541 | 27.1267 | 23.0587 | 19.4343 | 21.7413
532 |  | 14.1963 | 11.2407 | 9.8091 | 8.6174 | 7.8074 | 7.4093 | 6.5354 |  | 26.9651 | 27.6478 | 27.2021 | 23.042 | 19.491 | 21.7206
534 |  | 14.2849 | 11.2432 | 9.838 | 8.5285 | 7.8369 | 7.3853 | 6.5387 |  | 27.0975 | 27.7065 | 27.2436 | 23.1402 | 19.6084 | 21.7294
536 |  | 14.3904 | 11.2712 | 9.9111 | 8.4918 | 7.7824 | 7.3118 | 6.5475 |  | 27.147 | 27.7783 | 27.3533 | 23.1535 | 19.5824 | 21.7123
538 |  | 14.4498 | 11.2965 | 9.901 | 8.458 | 7.7584 | 7.2349 | 6.5227 |  | 27.2905 | 27.8202 | 27.3581 | 23.1055 | 19.5733 | 21.7193
540 |  | 14.502 | 11.2864 | 9.8837 | 8.4365 | 7.7049 | 7.2367 | 6.4256 |  | 27.3562 | 27.8903 | 27.3583 | 23.1088 | 19.5448 | 21.6594
542 |  | 14.4963 | 11.2767 | 9.8038 | 8.3612 | 7.5745 | 7.2081 | 6.3547 |  | 27.3948 | 27.9029 | 27.3011 | 23.1245 | 19.5681 | 21.7678
544 |  | 14.5472 | 11.2499 | 9.744 | 8.3718 | 7.4609 | 7.1982 | 6.2973 |  | 27.4538 | 27.9115 | 27.3182 | 23.0346 | 19.55 | 21.7759
546 |  | 14.5673 | 11.2617 | 9.6997 | 8.3769 | 7.5339 | 7.1317 | 6.2745 |  | 27.4839 | 27.8693 | 27.3233 | 22.9605 | 19.5705 | 21.6482
548 |  | 14.6043 | 11.2085 | 9.7002 | 8.2483 | 7.4755 | 7.0622 | 6.2638 |  | 27.4983 | 27.8804 | 27.3655 | 22.9056 | 19.5734 | 21.5382
550 |  | 14.6072 | 11.2597 | 9.7256 | 8.2064 | 7.5036 | 7.02 | 6.249 |  | 27.612 | 27.9231 | 27.4444 | 22.9076 | 19.6323 | 21.6588
552 |  | 14.6925 | 11.293 | 9.7366 | 8.1654 | 7.4067 | 7.0938 | 6.2416 |  | 27.7496 | 27.9482 | 27.4301 | 22.8926 | 19.6093 | 21.6987
554 |  | 14.7801 | 11.3406 | 9.782 | 8.1916 | 7.4267 | 7.1075 | 6.3111 |  | 27.8233 | 28.0121 | 27.336 | 22.9345 | 19.6373 | 21.6634
556 |  | 14.8373 | 11.2813 | 9.7813 | 8.1427 | 7.3194 | 7.0049 | 6.3227 |  | 27.8486 | 27.9883 | 27.2917 | 22.83 | 19.6327 | 21.5625
558 |  | 14.8526 | 11.3337 | 9.7644 | 8.1957 | 7.362 | 6.9577 | 6.2268 |  | 27.9056 | 27.972 | 27.4045 | 22.7951 | 19.6779 | 21.6205
560 |  | 14.8925 | 11.3628 | 9.7158 | 8.1246 | 7.3117 | 6.9278 | 6.165 |  | 27.9275 | 27.9599 | 27.4243 | 22.7597 | 19.7442 | 21.6289
562 |  | 14.9666 | 11.422 | 9.7594 | 8.0814 | 7.3601 | 6.9581 | 6.2449 |  | 27.9969 | 28.0324 | 27.4037 | 22.8034 | 19.819 | 21.6368
564 |  | 15.0875 | 11.4162 | 9.8133 | 8.0712 | 7.3581 | 6.8989 | 6.2477 |  | 28.0389 | 28.0261 | 27.3675 | 22.7166 | 19.8531 | 21.626
566 |  | 15.2056 | 11.4254 | 9.8169 | 8.0756 | 7.3061 | 6.9171 | 6.2347 |  | 28.1207 | 28.0189 | 27.4008 | 22.6358 | 19.8418 | 21.6229
568 |  | 15.2145 | 11.4574 | 9.7789 | 8.0684 | 7.2191 | 6.9324 | 6.2617 |  | 28.1617 | 27.9926 | 27.3652 | 22.5958 | 19.824 | 21.5279
570 |  | 15.2352 | 11.5037 | 9.712 | 8.0566 | 7.1931 | 6.9451 | 6.3055 |  | 28.139 | 27.9765 | 27.3526 | 22.5473 | 19.8373 | 21.461
572 |  | 15.279 | 11.5328 | 9.7269 | 8.0298 | 7.2525 | 6.949 | 6.289 |  | 28.1649 | 27.9656 | 27.3753 | 22.4512 | 19.8918 | 21.4304
574 |  | 15.3645 | 11.4827 | 9.7092 | 7.9194 | 7.2068 | 6.9076 | 6.2798 |  | 28.1651 | 27.9402 | 27.3227 | 22.3972 | 19.8834 | 21.3918
576 |  | 15.4561 | 11.5117 | 9.7449 | 7.9328 | 7.1418 | 6.8444 | 6.2594 |  | 28.1704 | 27.9293 | 27.2656 | 22.3554 | 19.92 | 21.3829
578 |  | 15.4918 | 11.5717 | 9.7474 | 7.9806 | 7.0718 | 6.785 | 6.2365 |  | 28.1922 | 27.9248 | 27.2297 | 22.3035 | 19.9905 | 21.3781
580 |  | 15.5519 | 11.6326 | 9.7927 | 7.992 | 7.0645 | 6.7909 | 6.1854 |  | 28.2626 | 27.8907 | 27.1993 | 22.2557 | 19.9682 | 21.296
582 |  | 15.6191 | 11.617 | 9.7873 | 7.9495 | 7.0525 | 6.8185 | 6.1697 |  | 28.2066 | 27.8446 | 27.1884 | 22.1509 | 19.9762 | 21.293
584 |  | 15.7334 | 11.6295 | 9.796 | 7.9289 | 7.1199 | 6.8184 | 6.1938 |  | 28.2765 | 27.832 | 27.1733 | 22.0954 | 20.0096 | 21.3826
586 |  | 15.7657 | 11.6142 | 9.8332 | 7.9359 | 7.151 | 6.759 | 6.1327 |  | 28.3217 | 27.752 | 27.1537 | 22.032 | 20.0459 | 21.2997
588 |  | 15.8415 | 11.6479 | 9.8831 | 7.902 | 7.1823 | 6.771 | 6.1198 |  | 28.3162 | 27.7065 | 27.0658 | 21.9925 | 20.0727 | 21.2706
590 |  | 15.8675 | 11.6724 | 9.8708 | 7.882 | 7.2002 | 6.7615 | 6.1339 |  | 28.2553 | 27.7137 | 27.0691 | 21.9664 | 20.1569 | 21.2876
592 |  | 15.9628 | 11.703 | 9.8499 | 7.8171 | 7.1559 | 6.763 | 6.1872 |  | 28.2853 | 27.6938 | 27.04 | 21.9389 | 20.1795 | 21.3156
594 |  | 15.9662 | 11.7032 | 9.8127 | 7.7935 | 7.0813 | 6.7348 | 6.1736 |  | 28.309 | 27.6185 | 27.038 | 21.9448 | 20.1843 | 21.1881
596 |  | 15.9997 | 11.7156 | 9.8477 | 7.7799 | 7.0362 | 6.7274 | 6.1615 |  | 28.297 | 27.5898 | 27.0117 | 21.8617 | 20.2193 | 21.1794
598 |  | 16.0306 | 11.7161 | 9.833 | 7.7501 | 7.0507 | 6.6975 | 6.16 |  | 28.2814 | 27.5672 | 26.9414 | 21.7738 | 20.3182 | 21.0943
600 |  | 16.1043 | 11.6989 | 9.8271 | 7.6707 | 6.9577 | 6.662 | 6.1752 |  | 28.2194 | 27.4478 | 26.8414 | 21.665 | 20.3626 | 20.9663
602 |  | 16.1629 | 11.7336 | 9.7999 | 7.6542 | 6.9575 | 6.6499 | 6.0987 |  | 28.1084 | 27.4085 | 26.7599 | 21.5952 | 20.3917 | 20.9816
604 |  | 16.1815 | 11.7097 | 9.7715 | 7.6784 | 6.8837 | 6.5765 | 6.0669 |  | 28.0272 | 27.3674 | 26.7183 | 21.5245 | 20.3441 | 20.9666
606 |  | 16.3138 | 11.6922 | 9.7555 | 7.6447 | 6.8828 | 6.6125 | 6.1045 |  | 28.088 | 27.3506 | 26.6982 | 21.4831 | 20.3864 | 20.9987
608 |  | 16.477 | 11.7135 | 9.7878 | 7.6193 | 6.8579 | 6.6635 | 6.1279 |  | 28.1047 | 27.2823 | 26.6972 | 21.449 | 20.4727 | 20.9585
610 |  | 16.528 | 11.7888 | 9.8926 | 7.5879 | 6.9693 | 6.6809 | 6.1856 |  | 28.0968 | 27.2957 | 26.63 | 21.436 | 20.509 | 20.944
612 |  | 16.5284 | 11.837 | 9.9148 | 7.5767 | 6.9817 | 6.6005 | 6.194 |  | 28.0752 | 27.251 | 26.5921 | 21.3499 | 20.6221 | 20.9076
614 |  | 16.5909 | 11.8589 | 9.9018 | 7.5896 | 6.9926 | 6.6183 | 6.1811 |  | 28.0878 | 27.1914 | 26.5765 | 21.2841 | 20.6355 | 20.9293
616 |  | 16.6659 | 11.8969 | 9.8857 | 7.6926 | 6.9398 | 6.6409 | 6.1423 |  | 28.0318 | 27.1098 | 26.6917 | 21.2433 | 20.6348 | 20.8964
618 |  | 16.7603 | 11.9192 | 9.8641 | 7.6944 | 6.8978 | 6.6492 | 6.1472 |  | 27.9915 | 27.052 | 26.6273 | 21.1543 | 20.6233 | 20.792
620 |  | 16.7731 | 11.9156 | 9.8697 | 7.7147 | 6.8943 | 6.5939 | 6.1068 |  | 27.9649 | 27.0064 | 26.536 | 21.0707 | 20.6825 | 20.7686
622 |  | 16.8658 | 11.9128 | 9.8656 | 7.6419 | 6.8544 | 6.5727 | 6.114 |  | 27.8902 | 26.9115 | 26.4224 | 20.9848 | 20.6445 | 20.7838
624 |  | 16.9269 | 11.9595 | 9.8876 | 7.6364 | 6.8381 | 6.5612 | 6.1303 |  | 27.9008 | 26.8661 | 26.4947 | 20.9263 | 20.7433 | 20.7288
626 |  | 16.9781 | 12.0444 | 9.9455 | 7.6076 | 6.8 | 6.4983 | 6.101 |  | 27.8873 | 26.8551 | 26.443 | 20.8517 | 20.7402 | 20.6677
628 |  | 17.063 | 12.1409 | 10.0353 | 7.6374 | 6.881 | 6.5081 | 6.1374 |  | 27.8752 | 26.9026 | 26.3768 | 20.802 | 20.8162 | 20.6285
630 |  | 17.2201 | 12.1927 | 10.0394 | 7.5826 | 6.9239 | 6.5649 | 6.1466 |  | 27.801 | 26.8307 | 26.2641 | 20.7541 | 20.886 | 20.6129
632 |  | 17.2408 | 12.1839 | 10.0476 | 7.5644 | 6.9154 | 6.6555 | 6.1707 |  | 27.704 | 26.7747 | 26.1896 | 20.7282 | 20.9438 | 20.6049
634 |  | 17.2752 | 12.1605 | 10.0238 | 7.4612 | 6.8684 | 6.5845 | 6.0863 |  | 27.6591 | 26.7526 | 26.1899 | 20.6087 | 20.9616 | 20.6456
636 |  | 17.3181 | 12.139 | 10.0092 | 7.3624 | 6.7978 | 6.5491 | 6.0255 |  | 27.68 | 26.6679 | 26.1279 | 20.5414 | 21.0476 | 20.6653
638 |  | 17.3687 | 12.1482 | 9.9861 | 7.4542 | 6.8328 | 6.5393 | 5.9978 |  | 27.7027 | 26.547 | 26.0571 | 20.4797 | 21.0884 | 20.5861
640 |  | 17.4524 | 12.1483 | 10.088 | 7.6289 | 6.7676 | 6.5757 | 6.0503 |  | 27.5968 | 26.4847 | 26.0346 | 20.4119 | 21.0998 | 20.4899
642 |  | 17.559 | 12.2218 | 10.1001 | 7.6142 | 6.8295 | 6.5056 | 6.0709 |  | 27.5028 | 26.4814 | 26.076 | 20.3068 | 21.163 | 20.4079
644 |  | 17.6545 | 12.2604 | 10.0633 | 7.4685 | 6.8168 | 6.5355 | 6.1047 |  | 27.4917 | 26.4394 | 25.9947 | 20.2433 | 21.2227 | 20.3891
646 |  | 17.7032 | 12.2545 | 10.0207 | 7.4544 | 6.9322 | 6.4993 | 6.1139 |  | 27.4537 | 26.3953 | 25.8787 | 20.1661 | 21.2953 | 20.3979
648 |  | 17.7879 | 12.2475 | 10.0628 | 7.5113 | 6.9444 | 6.5274 | 6.0497 |  | 27.3801 | 26.3436 | 25.8414 | 20.0965 | 21.3071 | 20.453
650 |  | 17.8308 | 12.3131 | 10.1314 | 7.5793 | 6.9283 | 6.4954 | 6.0325 |  | 27.3364 | 26.2896 | 25.8147 | 19.9906 | 21.3869 | 20.4202
652 |  | 17.9251 | 12.3804 | 10.1466 | 7.5408 | 6.8581 | 6.5327 | 6.0419 |  | 27.3543 | 26.2463 | 25.8507 | 20.0056 | 21.5137 | 20.4255
654 |  | 17.9544 | 12.3534 | 10.1893 | 7.602 | 6.9091 | 6.4783 | 5.9708 |  | 27.4037 | 26.2343 | 25.8708 | 19.9875 | 21.6039 | 20.4382
656 |  | 17.9864 | 12.3164 | 10.1731 | 7.6139 | 6.8592 | 6.3871 | 5.9591 |  | 27.2656 | 26.1335 | 25.7696 | 19.89 | 21.4832 | 20.3961
658 |  | 17.9978 | 12.33 | 10.1154 | 7.5504 | 6.7118 | 6.3393 | 5.9581 |  | 27.1215 | 25.9755 | 25.6072 | 19.7627 | 21.4536 | 20.194
660 |  | 18.0666 | 12.3727 | 9.985 | 7.3118 | 6.6628 | 6.2242 | 5.9681 |  | 26.9974 | 25.834 | 25.4666 | 19.6814 | 21.3897 | 20.0375
662 |  | 18.166 | 12.4204 | 10.0629 | 7.2998 | 6.738 | 6.2831 | 5.8902 |  | 27.0822 | 25.8912 | 25.5341 | 19.6561 | 21.4589 | 20.0308
664 |  | 18.2617 | 12.4672 | 10.1816 | 7.3418 | 6.7877 | 6.3846 | 5.9774 |  | 27.1227 | 25.944 | 25.5141 | 19.6119 | 21.4989 | 20.0908
666 |  | 18.346 | 12.5297 | 10.2141 | 7.3648 | 6.7719 | 6.5418 | 5.9244 |  | 27.039 | 25.8634 | 25.6043 | 19.5843 | 21.5778 | 20.1095
668 |  | 18.3658 | 12.455 | 10.09 | 7.2805 | 6.7667 | 6.5161 | 5.9479 |  | 26.8748 | 25.7372 | 25.4975 | 19.46 | 21.5384 | 20.02
670 |  | 18.3331 | 12.378 | 10.0537 | 7.3445 | 6.7468 | 6.4085 | 5.8469 |  | 26.6985 | 25.6553 | 25.4258 | 19.3167 | 21.4849 | 19.9427
672 |  | 18.4245 | 12.4094 | 10.0912 | 7.3877 | 6.7332 | 6.3184 | 5.9474 |  | 26.705 | 25.5822 | 25.3225 | 19.2874 | 21.5222 | 19.9674
674 |  | 18.5397 | 12.512 | 10.1748 | 7.4256 | 6.7404 | 6.2606 | 5.8464 |  | 26.6097 | 25.5558 | 25.2692 | 19.3035 | 21.6233 | 19.9588
676 |  | 18.572 | 12.5661 | 10.2078 | 7.4455 | 6.7724 | 6.3577 | 5.9594 |  | 26.6045 | 25.5234 | 25.2003 | 19.2491 | 21.6268 | 19.9474
678 |  | 18.6341 | 12.5389 | 10.2033 | 7.453 | 6.7477 | 6.2889 | 5.9737 |  | 26.5901 | 25.4675 | 25.1848 | 19.1372 | 21.7029 | 19.8405
680 |  | 18.7148 | 12.5565 | 10.2122 | 7.4534 | 6.7031 | 6.2525 | 5.9704 |  | 26.5848 | 25.3986 | 25.2048 | 19.0371 | 21.6377 | 19.8371
682 |  | 18.8013 | 12.5306 | 10.2178 | 7.3851 | 6.7712 | 6.2031 | 5.8952 |  | 26.4437 | 25.3634 | 25.1525 | 18.8928 | 21.6838 | 19.7487
684 |  | 18.8693 | 12.6051 | 10.2801 | 7.4941 | 6.819 | 6.392 | 5.9477 |  | 26.3594 | 25.3591 | 25.1058 | 18.8215 | 21.6195 | 19.8645
686 |  | 18.9242 | 12.6481 | 10.3076 | 7.4646 | 6.7241 | 6.3713 | 5.9657 |  | 26.4185 | 25.3418 | 25.081 | 18.7641 | 21.7552 | 19.8864
688 |  | 18.9369 | 12.6495 | 10.2995 | 7.4118 | 6.6491 | 6.3759 | 5.959 |  | 26.3528 | 25.2739 | 24.9684 | 18.8238 | 21.8327 | 19.8894
690 |  | 19.0415 | 12.6467 | 10.2391 | 7.3398 | 6.586 | 6.3735 | 5.9173 |  | 26.3392 | 25.2552 | 24.8349 | 18.7746 | 21.9473 | 19.7478
692 |  | 19.0855 | 12.6924 | 10.207 | 7.4095 | 6.6604 | 6.4142 | 5.9372 |  | 26.2926 | 25.24 | 24.8796 | 18.6956 | 21.8096 | 19.614
694 |  | 19.1607 | 12.7275 | 10.3055 | 7.386 | 6.6605 | 6.4268 | 6.0438 |  | 26.3064 | 25.2016 | 24.9989 | 18.7311 | 21.8958 | 19.5825
696 |  | 19.2425 | 12.7481 | 10.3557 | 7.3469 | 6.7723 | 6.3179 | 6.1164 |  | 26.1339 | 25.0856 | 24.9946 | 18.7667 | 21.8731 | 19.5931
698 |  | 19.4209 | 12.876 | 10.4362 | 7.4109 | 6.8547 | 6.4174 | 6.1592 |  | 26.075 | 25.078 | 24.955 | 18.6116 | 21.9972 | 19.6221
700 |  | 19.4987 | 12.9835 | 10.5301 | 7.3692 | 6.9373 | 6.4695 | 6.2544 |  | 26.1057 | 25.0737 | 24.9286 | 18.3999 | 22.0102 | 19.6113
702 |  | 19.5575 | 12.998 | 10.561 | 7.4085 | 6.8612 | 6.5062 | 6.1867 |  | 26.1112 | 25.0786 | 25.0061 | 18.338 | 22.1212 | 19.6169
704 |  | 19.5654 | 13.0079 | 10.5148 | 7.5149 | 6.8343 | 6.4807 | 6.102 |  | 25.9272 | 25.0716 | 24.901 | 18.3217 | 22.1034 | 19.6619
706 |  | 19.5075 | 13.0122 | 10.4551 | 7.5742 | 6.7713 | 6.4484 | 6.0287 |  | 25.8189 | 24.9785 | 24.889 | 18.2546 | 22.0581 | 19.6619
708 |  | 19.5229 | 12.941 | 10.5103 | 7.4042 | 6.674 | 6.2936 | 6.0314 |  | 25.8335 | 24.8584 | 24.6952 | 18.0296 | 21.9768 | 19.6986
710 |  | 19.6205 | 12.9217 | 10.496 | 7.3122 | 6.787 | 6.1796 | 5.9365 |  | 25.8549 | 24.8103 | 24.6855 | 17.9694 | 22.0764 | 19.5607
712 |  | 19.6854 | 12.9654 | 10.5369 | 7.4043 | 6.9631 | 6.3713 | 5.9888 |  | 25.8816 | 24.8975 | 24.6635 | 18.1321 | 22.1995 | 19.5193
714 |  | 19.6447 | 13.0518 | 10.6047 | 7.5256 | 6.8881 | 6.5204 | 5.9976 |  | 25.8757 | 24.8971 | 24.7501 | 18.1672 | 22.2261 | 19.442
716 |  | 19.7535 | 12.9982 | 10.5856 | 7.4253 | 6.8073 | 6.4318 | 6.0132 |  | 25.641 | 24.7505 | 24.6167 | 18.0367 | 22.0856 | 19.4543
718 |  | 19.868 | 13.0262 | 10.4874 | 7.2582 | 6.8396 | 6.4287 | 6.0307 |  | 25.5188 | 24.6492 | 24.481 | 17.9663 | 22.0018 | 19.394
720 |  | 19.973 | 13.1145 | 10.4725 | 7.3056 | 6.9349 | 6.5038 | 6.0731 |  | 25.683 | 24.6789 | 24.5682 | 18.0962 | 21.9678 | 19.4267
722 |  | 20.0618 | 13.1245 | 10.5216 | 7.3942 | 6.7623 | 6.3856 | 5.9466 |  | 25.7739 | 24.6595 | 24.5164 | 18.034 | 21.9699 | 19.3463
724 |  | 20.2559 | 13.0765 | 10.5686 | 7.4449 | 6.6493 | 6.2547 | 5.9263 |  | 25.6777 | 24.5695 | 24.464 | 17.9067 | 22.0375 | 19.4234
726 |  | 20.2519 | 13.116 | 10.6282 | 7.5031 | 6.7578 | 6.3549 | 5.9758 |  | 25.6225 | 24.5956 | 24.4795 | 17.68 | 22.0811 | 19.4253
728 |  | 20.2266 | 13.1648 | 10.6592 | 7.5806 | 6.8488 | 6.4405 | 5.9597 |  | 25.6372 | 24.7026 | 24.491 | 17.6666 | 22.1192 | 19.3328
730 |  | 20.2967 | 13.2197 | 10.6237 | 7.6031 | 6.9565 | 6.5732 | 5.9151 |  | 25.5605 | 24.7489 | 24.39 | 17.6185 | 22.1313 | 19.2024
732 |  | 20.4273 | 13.2994 | 10.5925 | 7.5342 | 6.9149 | 6.5668 | 6.0284 |  | 25.4854 | 24.6843 | 24.3354 | 17.7765 | 22.0487 | 19.2829
734 |  | 20.5213 | 13.3684 | 10.5977 | 7.5669 | 6.9565 | 6.6558 | 6.0096 |  | 25.4333 | 24.5948 | 24.2798 | 17.6332 | 22.0454 | 19.2914
736 |  | 20.4894 | 13.2874 | 10.7078 | 7.5114 | 6.7599 | 6.4941 | 5.8236 |  | 25.4569 | 24.5365 | 24.1088 | 17.563 | 22.0845 | 19.1663
738 |  | 20.4928 | 13.2741 | 10.8126 | 7.4019 | 6.7619 | 6.581 | 5.8517 |  | 25.3729 | 24.457 | 24.0723 | 17.467 | 22.0026 | 19.0432
740 |  | 20.5319 | 13.3124 | 10.8569 | 7.3873 | 6.8163 | 6.4039 | 5.8591 |  | 25.2314 | 24.3989 | 23.9997 | 17.3336 | 21.9919 | 19.0742
742 |  | 20.6488 | 13.3704 | 10.8382 | 7.5165 | 6.99 | 6.5364 | 5.9875 |  | 25.1818 | 24.446 | 23.9994 | 17.2207 | 22.033 | 19.1792
744 |  | 20.7975 | 13.3977 | 10.8519 | 7.7103 | 7.0506 | 6.6329 | 6.1342 |  | 25.3381 | 24.5455 | 23.9885 | 17.1892 | 22.0884 | 19.1858
746 |  | 20.8548 | 13.3568 | 10.8038 | 7.8001 | 7.0361 | 6.7546 | 6.2307 |  | 25.3084 | 24.5465 | 23.9763 | 17.1222 | 22.0837 | 19.1287
748 |  | 20.8352 | 13.3947 | 10.8216 | 7.6381 | 6.8527 | 6.5922 | 6.0462 |  | 25.2588 | 24.4576 | 23.9292 | 16.9653 | 22.0911 | 19.2891
750 |  | 20.6849 | 13.4345 | 10.8692 | 7.4627 | 6.8835 | 6.601 | 5.9268 |  | 24.9982 | 24.3886 | 23.8339 | 16.9831 | 22.0451 | 19.2828
752 |  | 20.7852 | 13.488 | 10.7563 | 7.3343 | 6.9653 | 6.6484 | 5.9389 |  | 24.9856 | 24.3844 | 23.6955 | 16.9907 | 22.0905 | 19.1229
754 |  | 20.8978 | 13.4686 | 10.7693 | 7.5931 | 7.2562 | 6.8491 | 6.052 |  | 24.9964 | 24.4042 | 23.742 | 16.9591 | 21.9197 | 18.9747
756 |  | 20.9469 | 13.5169 | 10.9061 | 7.5379 | 7.2607 | 6.9403 | 6.1396 |  | 25.249 | 24.3736 | 23.8789 | 16.9706 | 21.9445 | 19.124
758 |  | 20.8392 | 13.5308 | 11.0397 | 7.4982 | 7.1155 | 6.9067 | 6.136 |  | 25.1968 | 24.2299 | 23.9102 | 16.9512 | 22.0268 | 19.0654
760 |  | 20.9375 | 13.5463 | 11.082 | 7.5409 | 6.8993 | 6.7348 | 6.1142 |  | 25.0909 | 24.1761 | 23.8133 | 16.8965 | 21.9276 | 19.0661
762 |  | 21.2456 | 13.4713 | 10.9905 | 7.755 | 6.8949 | 6.5267 | 6.114 |  | 24.9221 | 24.1182 | 23.4996 | 16.8043 | 21.813 | 18.8911
764 |  | 21.338 | 13.6869 | 10.8835 | 7.9144 | 7.2167 | 6.6341 | 6.1212 |  | 24.9982 | 24.3897 | 23.5339 | 16.7652 | 21.9436 | 19.0239
766 |  | 21.281 | 13.8022 | 10.7612 | 7.8858 | 7.2905 | 6.6929 | 6.213 |  | 25.0753 | 24.3784 | 23.6687 | 16.8115 | 22.0668 | 19.0775
768 |  | 21.419 | 13.8604 | 11.025 | 8.0648 | 7.3417 | 6.8853 | 6.3781 |  | 25.039 | 24.2983 | 23.7837 | 16.7894 | 22.1453 | 19.127
770 |  | 21.4363 | 13.8118 | 11.1679 | 7.8498 | 7.1532 | 6.8253 | 6.1339 |  | 25.0061 | 24.0752 | 23.6639 | 16.6913 | 22.2754 | 19.0508
772 |  | 21.3021 | 13.9018 | 11.2377 | 7.7526 | 7.1883 | 6.8043 | 5.8883 |  | 25.1312 | 24.1938 | 23.7598 | 16.7041 | 22.1444 | 19.1009
774 |  | 21.3769 | 13.8602 | 11.1387 | 7.7645 | 7.1907 | 6.7925 | 5.8696 |  | 24.8899 | 24.2102 | 23.6402 | 16.7049 | 21.9715 | 18.8951
776 |  | 21.6217 | 13.8626 | 11.1504 | 7.8508 | 7.3985 | 7.079 | 6.0059 |  | 24.6974 | 24.3157 | 23.5365 | 16.6244 | 21.9233 | 18.8321
778 |  | 21.5669 | 13.7924 | 11.1188 | 7.6349 | 7.4817 | 7.0417 | 6.1061 |  | 24.6727 | 24.2212 | 23.4234 | 16.4827 | 22.0288 | 18.9547
780 |  | 21.4782 | 13.675 | 11.0916 | 7.4991 | 7.403 | 6.8151 | 6.187 |  | 24.7867 | 24.1172 | 23.3744 | 16.3775 | 22.0404 | 19.0763
782 |  | 21.6217 | 13.8863 | 11.156 | 7.8737 | 7.5194 | 6.7345 | 6.1248 |  | 24.8848 | 24.1904 | 23.4661 | 16.3981 | 22.1517 | 19.1076
784 |  | 21.9818 | 13.9448 | 11.1388 | 7.9331 | 7.4611 | 6.7738 | 5.9436 |  | 24.7681 | 24.1303 | 23.4276 | 16.2882 | 22.2477 | 19.0582
786 |  | 22.0583 | 13.8821 | 11.2748 | 8.0543 | 7.3757 | 6.908 | 6.1877 |  | 24.8728 | 24.0691 | 23.5267 | 16.3343 | 22.3313 | 19.1654
788 |  | 22.1156 | 13.7139 | 11.2754 | 7.7375 | 7.1092 | 6.9774 | 6.4522 |  | 24.7869 | 24.0819 | 23.4521 | 16.4225 | 22.3106 | 19.1341
790 |  | 22.1343 | 14.0398 | 11.3067 | 7.9058 | 7.4169 | 7.1547 | 6.6475 |  | 24.9298 | 24.2722 | 23.5541 | 16.5664 | 22.0028 | 19.317
792 |  | 22.1679 | 13.9802 | 11.1837 | 7.8126 | 7.4628 | 7.0462 | 6.6623 |  | 24.7787 | 24.1254 | 23.1181 | 16.3826 | 21.7414 | 19.1619
794 |  | 22.162 | 14.0721 | 11.2991 | 7.9247 | 7.2629 | 6.9621 | 6.5656 |  | 25.1217 | 24.0223 | 23.3316 | 16.1434 | 21.8225 | 18.9647
796 |  | 22.3047 | 13.9497 | 11.2574 | 7.5551 | 7.0771 | 6.4757 | 6.3438 |  | 25.0749 | 23.9709 | 23.2603 | 15.7938 | 21.8043 | 18.7028
798 |  | 22.363 | 14.0137 | 11.3707 | 7.8425 | 7.0564 | 7.1578 | 6.4994 |  | 25.1252 | 24.0739 | 23.2248 | 15.6099 | 21.3122 | 19.0333
800 |  | 22.3203 | 13.8464 | 11.5001 | 7.9189 | 7.36 | 7.6565 | 6.5983 |  | 24.8232 | 24.0435 | 23.0725 | 15.2932 | 21.1999 | 18.9198
802 |  | 22.3895 | 13.7742 | 11.5678 | 7.6933 | 7.2568 | 7.4241 | 6.3514 |  | 24.7512 | 23.8739 | 22.8455 | 15.2584 | 21.0714 | 18.2371
804 |  | 22.6041 | 13.5793 | 11.4172 | 7.4603 | 7.3614 | 6.8875 | 5.9552 |  | 24.6524 | 23.8741 | 22.4604 | 15.4138 | 21.1939 | 18.2092
806 |  | 22.5629 | 13.6733 | 11.2705 | 7.8314 | 7.4184 | 7.1038 | 6.1101 |  | 24.5346 | 23.9559 | 22.2498 | 15.4284 | 21.2553 | 18.9285
808 |  | 22.3197 | 13.9615 | 11.4818 | 8.1541 | 7.864 | 7.0101 | 6.1646 |  | 24.4189 | 24.0415 | 22.8551 | 15.6095 | 21.3861 | 19.4099
810 |  | 22.2786 | 14.0488 | 11.5461 | 7.9783 | 7.8332 | 6.56 | 6.2141 |  | 24.2949 | 23.9618 | 22.8838 | 15.9132 | 21.2177 | 19.1141
812 |  | 22.2534 | 13.623 | 11.6153 | 7.1392 | 7.6713 | 6.6593 | 6.4067 |  | 24.2935 | 23.73 | 22.7831 | 16.0322 | 21.2553 | 18.8393
814 |  | 22.1415 | 13.6242 | 11.4638 | 7.1003 | 7.4057 | 7.029 | 6.499 |  | 24.1122 | 23.3701 | 22.2681 | 15.6495 | 21.2088 | 18.8289
816 |  | 22.1658 | 13.9309 | 11.7389 | 7.3206 | 7.4035 | 7.3876 | 6.4932 |  | 24.0236 | 23.4673 | 22.6862 | 15.5279 | 21.3855 | 19.1107
818 |  | 22.3736 | 14.1835 | 11.9248 | 8.0214 | 7.5741 | 7.2861 | 6.3088 |  | 24.2279 | 23.7503 | 22.9741 | 15.4867 | 21.5768 | 19.055
820 |  | 22.4576 | 14.0531 | 12.0756 | 8.1061 | 7.5309 | 7.5048 | 6.27 |  | 24.2408 | 23.9974 | 23.0018 | 15.3287 | 21.8712 | 18.9675
822 |  | 22.2929 | 14.1241 | 11.9342 | 8.7577 | 7.2857 | 7.6518 | 5.7847 |  | 24.4621 | 24.0493 | 22.5029 | 15.1302 | 21.803 | 18.9503
824 |  | 22.2604 | 14.0273 | 11.9092 | 8.4149 | 7.499 | 7.436 | 5.8331 |  | 24.3655 | 23.9622 | 22.5478 | 15.2246 | 21.6673 | 19.2556
826 |  | 22.2452 | 14.0608 | 11.9634 | 7.772 | 8.0559 | 6.8551 | 5.9251 |  | 24.3296 | 23.7719 | 22.8585 | 15.1818 | 21.1724 | 19.4967
828 |  | 22.3433 | 14.0428 | 11.9169 | 7.6645 | 7.994 | 7.1234 | 6.3518 |  | 24.4706 | 23.7628 | 22.8324 | 14.9076 | 20.9003 | 19.594
830 |  | 22.1749 | 14.2407 | 11.6093 | 8.1676 | 7.649 | 7.2852 | 6.3537 |  | 24.6308 | 23.8226 | 22.9294 | 14.846 | 21.0875 | 19.414
832 |  | 22.403 | 14.1144 | 11.505 | 8.3016 | 7.6607 | 7.6193 | 6.4985 |  | 24.6718 | 23.7826 | 22.9524 | 15.2181 | 21.4117 | 19.29
834 |  | 22.6232 | 14.0368 | 11.7874 | 7.865 | 7.5817 | 7.3745 | 6.3982 |  | 24.2563 | 23.7533 | 22.9346 | 15.4838 | 21.5023 | 19.1252
836 |  | 23.0332 | 14.1346 | 12.194 | 8.1153 | 7.9252 | 7.5817 | 6.4987 |  | 24.7577 | 23.8764 | 22.6033 | 15.2703 | 21.4059 | 18.8218
838 |  | 22.7134 | 14.2913 | 11.8548 | 8.2554 | 7.9652 | 7.131 | 6.513 |  | 24.7908 | 23.6822 | 22.4362 | 15.1537 | 21.5711 | 18.9142
840 |  | 22.6097 | 14.0119 | 11.4468 | 8.082 | 7.8062 | 7.1723 | 6.0543 |  | 24.3226 | 23.5988 | 22.321 | 15.1669 | 21.6049 | 19.0732
842 |  | 22.5626 | 13.6354 | 11.1285 | 7.2349 | 6.8804 | 6.7953 | 5.9474 |  | 23.6546 | 23.4675 | 22.2239 | 15.4555 | 21.3074 | 18.9635
844 |  | 22.5454 | 13.9361 | 11.3345 | 7.3466 | 6.9201 | 6.9826 | 5.7956 |  | 23.8888 | 23.6098 | 22.0521 | 15.2836 | 21.0535 | 18.6259
846 |  | 22.5381 | 14.2765 | 11.33 | 7.6602 | 6.9046 | 7.1057 | 6.2263 |  | 24.3956 | 23.7405 | 22.2603 | 15.2872 | 21.094 | 18.7122
848 |  | 22.7655 | 14.3424 | 11.4535 | 7.9638 | 7.0976 | 7.21 | 6.4236 |  | 24.5519 | 24.0446 | 22.6658 | 15.1751 | 21.2757 | 18.9188
850 |  | 22.7291 | 14.1186 | 11.4704 | 7.2421 | 7.4773 | 6.6547 | 5.9924 |  | 24.1621 | 23.7894 | 22.5867 | 15.2988 | 21.5835 | 18.8242
A = 100 - T_smooth - R_corrected_smooth (%). T+R+A = 100 이 정확히 유지된다.

## Smoothing_log
시료 | seed | Ag 두께 (nm) | 채널 | 점 수 | 창폭 (점) | 창폭 (nm) | 잡음 sigma (%p) | 잔차 rms (%p) | rms / sigma
1-2 | HATCN | 4 | T | 251 | 7 | 14 | 0.0668 | 0.0646 | 0.97
1-2 | HATCN | 4 | R | 251 | 5 | 10 | 0.0991 | 0.0967 | 0.98
1-3 | HATCN | 5 | T | 251 | 5 | 10 | 0.0621 | 0.0648 | 1.04
1-3 | HATCN | 5 | R | 251 | 5 | 10 | 0.071 | 0.066 | 0.93
1-4 | HATCN | 6 | T | 251 | 5 | 10 | 0.0634 | 0.0574 | 0.91
1-4 | HATCN | 6 | R | 251 | 5 | 10 | 0.0723 | 0.0756 | 1.05
2-1 | HATCN | 7 | T | 251 | 5 | 10 | 0.1054 | 0.1041 | 0.99
2-1 | HATCN | 7 | R | 251 | 5 | 10 | 0.0987 | 0.1033 | 1.05
2-2 | HATCN | 8 | T | 251 | 5 | 10 | 0.1252 | 0.1162 | 0.93
2-2 | HATCN | 8 | R | 251 | 5 | 10 | 0.1162 | 0.1098 | 0.94
2-3 | HATCN | 10 | T | 251 | 5 | 10 | 0.103 | 0.1126 | 1.09
2-3 | HATCN | 10 | R | 251 | 5 | 10 | 0.0988 | 0.0925 | 0.94
2-4 | HATCN | 12 | T | 251 | 5 | 10 | 0.1045 | 0.1086 | 1.04
2-4 | HATCN | 12 | R | 251 | 7 | 14 | 0.1131 | 0.1081 | 0.96
1-9 | MoOx |  | R | 251 | 5 | 10 | 0.0685 | 0.088 | 1.29
1-10 | MoOx | 4 | T | 251 | 5 | 10 | 0.1179 | 0.1092 | 0.93
1-10 | MoOx | 4 | R | 251 | 5 | 10 | 0.0889 | 0.0898 | 1.01
1-11 | MoOx | 5 | T | 251 | 5 | 10 | 0.0596 | 0.0595 | 1
1-11 | MoOx | 5 | R | 251 | 5 | 10 | 0.0632 | 0.0571 | 0.9
1-12 | MoOx | 6 | T | 251 | 5 | 10 | 0.0943 | 0.0906 | 0.96
1-12 | MoOx | 6 | R | 251 | 5 | 10 | 0.1042 | 0.099 | 0.95
2-9 | MoOx | 7 | T | 251 | 9 | 18 | 0.11 | 0.104 | 0.94
2-9 | MoOx | 7 | R | 251 | 5 | 10 | 0.0971 | 0.0851 | 0.88
2-10 | MoOx | 8 | T | 251 | 7 | 14 | 0.1101 | 0.1067 | 0.97
2-10 | MoOx | 8 | R | 251 | 5 | 10 | 0.0948 | 0.0822 | 0.87
2-11 | MoOx | 10 | T | 251 | 5 | 10 | 0.1018 | 0.1109 | 1.09
2-11 | MoOx | 10 | R | 251 | 5 | 10 | 0.096 | 0.0931 | 0.97
2-12 | MoOx | 12 | T | 251 | 5 | 10 | 0.0983 | 0.094 | 0.96
Savitzky-Golay, 3차 다항식. 창폭은 시료·채널마다 따로 정했다.
잡음 sigma: 2차 차분의 MAD 로 추정. 백색잡음이면 var(y[i-1]-2y[i]+y[i+1]) = 6 sigma^2.
선택 기준: 400-850 nm 에서 잔차 rms 가 sigma 이하인 가장 넓은 창. 최대 편차가 아니라 rms 를 쓴다 - 230점 중 최댓값은 창폭과 무관하게 3 sigma 근처에 있기 때문.
창폭 상한 11점(22 nm). Fe3+ 흡수단이나 캡핑 간섭 무늬가 뭉개질 여지를 없애기 위한 안전장치.
노란 셀 = 최소 창폭(5점)에서도 rms/sigma > 1. 이미 잡음 바닥이라 사실상 거의 평활화되지 않은 스펙트럼.
A 는 평활화하지 않고 평활화된 T, R 로부터 다시 계산했다.
원본 시트(T, R_measured, R_corrected, A)는 그대로 남아 있다. 평활화 시트는 읽기 보조용이며 원본을 대체하지 않는다.