## README
Origin에서 불러오기
File > Import > Excel (또는 파일을 Origin 창에 끌어다 놓기). 가져오기 옵션: Long Name = 1행, Units = 2행, Comments = 3행.
시트 하나가 그래프 하나입니다. 가로 막대에서 큰 값이 위로 가도록 오름차순으로 정렬해 두었습니다.
그래프 만드는 법
Eb: E열(Label)을 X로 지정 → E_elec, E_disp 선택 → Plot > Bar, Pie, Area > Stacked Bar. 색: E_elec #1C5CAB, E_disp #86B6EF. 0.5 eV 기준선 (#D03B3B, 점선).
qAg1: A열을 X로 지정 → 클래스 열 3개 선택 → Plot > Bar, Pie, Area > Stacked Bar (빈 칸은 막대 없음). 색: HIL #EB6834, ETL·EIL #1BAF7A, 호스트·HTL #6250D6. 값 표시: Plot Details > Label 탭, 형식 +0.00.
dq: qAg1과 같고 MoOx 열(#D03B3B) 추가. +0.3 e 탈락선 (#D03B3B, 점선).
저장: File > Save Project As → .opju
데이터
E_b, E_elec, q_Ag1: PBE0-D3BJ/def2-SVP (큰 분자는 조각 PBE0, 수소에 막히는 자리는 PBE-D3로 Ag 위치를 다시 잡음). E_disp: D3BJ. dq: GFN2-xTB.
CBP, TCTA, TPD, TAPC는 빠져 있습니다. mCP, NPB와 같은 π 계열입니다 (0.25–0.28 eV).
값은 수식이 아니라 계산 결과입니다. 계산이 바뀔 때만 고치세요.

## Eb
Material | E_elec | E_disp | E_b | Label
| eV | eV | eV
| 화학 결합(전자적) | 분산력 | 합계 (PBE0-D3) | 축 라벨: 이름 + E_b
NPB | -0.004 | 0.258 | 0.254 | NPB 0.25
mCP | 0.043 | 0.224 | 0.267 | mCP 0.27
T2T | 0.077 | 0.247 | 0.324 | T2T 0.32
TmPyPB | 0.283 | 0.089 | 0.371 | TmPyPB 0.37
3TPYMB | 0.281 | 0.093 | 0.374 | 3TPYMB 0.37
TSPO1 | 0.268 | 0.112 | 0.381 | TSPO1 0.38
Liq | 0.307 | 0.091 | 0.398 | Liq 0.40
B3PyMPM | 0.195 | 0.221 | 0.416 | B3PyMPM 0.42
Alq3 | 0.189 | 0.24 | 0.429 | Alq3 0.43
DPEPO | 0.173 | 0.277 | 0.451 | DPEPO 0.45
NBphen | 0.181 | 0.279 | 0.46 | NBphen 0.46
TPBi | 0.218 | 0.242 | 0.461 | TPBi 0.46
BCP | 0.291 | 0.178 | 0.468 | BCP 0.47
PO-T2T | 0.058 | 0.42 | 0.478 | PO-T2T 0.48
Bphen | 0.475 | 0.134 | 0.621 | Bphen 0.62
Cs₂CO₃ | 0.609 | 0.091 | 0.701 | Cs₂CO₃ 0.70
p-bPPhenB | 0.589 | 0.195 | 0.785 | p-bPPhenB 0.79
F6-TCNNQ | 1.105 | 0.097 | 1.202 | F6-TCNNQ 1.20
F4TCNQ | 1.147 | 0.061 | 1.208 | F4TCNQ 1.21
HATCN | 1.456 | 0.175 | 1.631 | HATCN 1.63
Note on A1: Stacked bar: E_elec + E_disp = E_b. Reference line at 0.5 eV. NPB E_elec = -0.004 (about 0).

## qAg1
Material | HIL | ETL · EIL | 호스트 · HTL | q_Ag1 (all)
| e | e | e | e
| PBE0 Mulliken | PBE0 Mulliken | PBE0 Mulliken | PBE0 Mulliken
TmPyPB |  | -0.116 |  | -0.116
TPBi |  | -0.115 |  | -0.115
3TPYMB |  | -0.115 |  | -0.115
Cs₂CO₃ |  | -0.112 |  | -0.112
DPEPO |  |  | -0.112 | -0.112
TSPO1 |  |  | -0.105 | -0.105
Liq |  | -0.104 |  | -0.104
Alq3 |  | -0.088 |  | -0.088
Bphen |  | -0.085 |  | -0.085
BCP |  | -0.078 |  | -0.078
PO-T2T |  | -0.075 |  | -0.075
B3PyMPM |  | -0.071 |  | -0.071
NPB |  |  | -0.06 | -0.06
T2T |  | -0.045 |  | -0.045
mCP |  |  | -0.031 | -0.031
NBphen |  | -0.005 |  | -0.005
p-bPPhenB |  | 0.148 |  | 0.148
F4TCNQ | 0.545 |  |  | 0.545
HATCN | 0.572 |  |  | 0.572
F6-TCNNQ | 0.638 |  |  | 0.638
Note on A1: One column per class (blank = other class), so each class gets its own colour.

## dq
Material | HIL | ETL · EIL | 호스트 · HTL | MoOx (참고) | dq (all)
| e | e | e | e | e
| GFN2-xTB | GFN2-xTB | GFN2-xTB | GFN2-xTB | GFN2-xTB
DPEPO |  |  | -0.505 |  | -0.505
BCP |  | -0.365 |  |  | -0.365
Bphen |  | -0.353 |  |  | -0.353
NBphen |  | -0.317 |  |  | -0.317
p-bPPhenB |  | -0.314 |  |  | -0.314
Alq3 |  | -0.275 |  |  | -0.275
F4TCNQ | -0.268 |  |  |  | -0.268
F6-TCNNQ | -0.255 |  |  |  | -0.255
B3PyMPM |  | -0.238 |  |  | -0.238
PO-T2T |  | -0.232 |  |  | -0.232
T2T |  | -0.232 |  |  | -0.232
TPBi |  | -0.206 |  |  | -0.206
HATCN | -0.197 |  |  |  | -0.197
Cs₂CO₃ |  | -0.138 |  |  | -0.138
3TPYMB |  | -0.131 |  |  | -0.131
TmPyPB |  | -0.112 |  |  | -0.112
Liq |  | -0.07 |  |  | -0.07
NPB |  |  | -0.018 |  | -0.018
TSPO1 |  |  | -0.017 |  | -0.017
mCP |  |  | 0.008 |  | 0.008
MoOx (ref.) |  |  |  | 0.456 | 0.456
Note on A1: dq(Ag1->Ag2) = total Ag charge with two atoms minus with one. Reference line at +0.3 e.

## All
Material | Role | E_b | E_elec | E_disp | q_Ag1 | dq_Ag1_2
|  | eV | eV | eV | e | e
|  | PBE0 | PBE0 | D3BJ | PBE0 | GFN2
MoOx (ref.) | oxide HIL | 2.164 | 2.039 | 0.125 | 0.722 | 0.456
HATCN | HIL | 1.631 | 1.456 | 0.175 | 0.572 | -0.197
F4TCNQ | HIL (p-dopant) | 1.208 | 1.147 | 0.061 | 0.545 | -0.268
F6-TCNNQ | HIL (p-dopant) | 1.202 | 1.105 | 0.097 | 0.638 | -0.255
p-bPPhenB | ETL | 0.785 | 0.589 | 0.195 | 0.148 | -0.314
Cs₂CO₃ | EIL (inorganic) | 0.701 | 0.609 | 0.091 | -0.112 | -0.138
Bphen | ETL | 0.621 | 0.475 | 0.134 | -0.085 | -0.353
PO-T2T | ETL | 0.478 | 0.058 | 0.42 | -0.075 | -0.232
BCP | ETL | 0.468 | 0.291 | 0.178 | -0.078 | -0.365
TPBi | ETL | 0.461 | 0.218 | 0.242 | -0.115 | -0.206
NBphen | ETL | 0.46 | 0.181 | 0.279 | -0.005 | -0.317
DPEPO | host | 0.451 | 0.173 | 0.277 | -0.112 | -0.505
Alq3 | ETL | 0.429 | 0.189 | 0.24 | -0.088 | -0.275
B3PyMPM | ETL | 0.416 | 0.195 | 0.221 | -0.071 | -0.238
Liq | EIL | 0.398 | 0.307 | 0.091 | -0.104 | -0.07
TSPO1 | host | 0.381 | 0.268 | 0.112 | -0.105 | -0.017
3TPYMB | ETL | 0.374 | 0.281 | 0.093 | -0.115 | -0.131
TmPyPB | ETL | 0.371 | 0.283 | 0.089 | -0.116 | -0.112
T2T | ETL | 0.324 | 0.077 | 0.247 | -0.045 | -0.232
mCP | host | 0.267 | 0.043 | 0.224 | -0.031 | 0.008
NPB | HTL | 0.254 | -0.004 | 0.258 | -0.06 | -0.018
Note on A1: Source: runs/slide_descriptors.csv. MoOx: Mo3O9 cluster (E_b, q), MoO3(010) slab (dq).