## README
2026-10-22 glass d32_p5 — 소자 성능 정리
JVL 파일: /home/user/OLED-/sim/diag/device_eval/out/ref_d32_p5/2026-10-22_glass_d32_p5_jvl_dequoted.csv
각도 스펙트럼: /home/user/OLED-/sim/diag/device_eval/../data/2026-10-22_glass_d32_p5_gon-spec-deg.csv
계산: OLED-evaluation(src, 2025-02 사본)의 함수 그대로 사용 (JVLData, calibrate_spectrum, calculate_e/v_correction)
조건: 픽셀 4 mm², PD–소자 58 mm, PD 50 dB, PD 면적 75 mm², pd_cutoff 1e-4 V, 분광기 보정 Calibration_HDX_QP600_F950SMA-A_2025-09-26.txt
각도 분포: gon-spec-deg (열화 보정본), 정전류 50 µA 설정, 각도별 전압 7.000~7.000 V (7 V 전압 한계에 걸림: 실제 전류는 설정보다 작았을 수 있음), 0° 스펙트럼을 수직 스펙트럼으로 사용
GUI와 다른 점 1: 각도 보정 계수를 0~+90°와 -90~0°에서 각각 같은 함수로 계산해 평균 (GUI는 0~+90°만 사용)
GUI와 다른 점 2: calculate_v_correction 의 음의 각도 분기에 abs()가 빠진 버그를 절댓값으로 보정 (PE에만 영향)
PE = luminous efficacy (lm/W). EQE·PE·전력밀도는 각도 분포 보정, 휘도·CE는 정면(0°) 기준
EQE 1σ: Accurate 모드의 PD sigma ÷ PD 로 계산한 통계 오차 (있을 때만)
주의: 절대 EQE는 PD 거리 기준점에 민감함 (거리 ±1 mm → EQE 약 ±3.5%)

## Summary
항목 | 값 | 단위 | 비고
최대 EQE |  | % | 56 cd/m², 4.1 V
EQE @ 100 cd/m² | 19.9339 | % | (값: JVL 시트 로그휘도 선형보간)
EQE @ 1000 cd/m² |  | % | (값: JVL 시트 로그휘도 선형보간)
최대 CE |  | cd/A | 56 cd/m², 4.1 V
CE @ 100 cd/m² | 103.075 | cd/A | (값: JVL 시트 로그휘도 선형보간)
CE @ 1000 cd/m² |  | cd/A | (값: JVL 시트 로그휘도 선형보간)
최대 PE |  | lm/W | 7.8 cd/m², 3.0 V
PE @ 100 cd/m² | 52.654 | lm/W | (값: JVL 시트 로그휘도 선형보간)
PE @ 1000 cd/m² |  | lm/W | (값: JVL 시트 로그휘도 선형보간)
전압 @ 100 cd/m² | 4.5621 | V | (값: JVL 시트 로그휘도 선형보간)
전압 @ 1000 cd/m² |  | V | (값: JVL 시트 로그휘도 선형보간)
turn-on 전압 (1 cd/m²) | 2.8~2.9 | V | 첫 발광점 2.9 V에서 5.4 cd/m²
최대 휘도 |  | cd/m² | 7.0 V, J 0.95 mA/cm²
CIE (x, y), 0° | (0.293, 0.657)
피크 파장, 0° | 525 | nm
FWHM, 0° | 58 | nm
각도 보정 계수 e (-90~90 평균) | 0.3787 |  | 0~+90: 0.3886, -90~0: 0.3688, Lambertian = 0.5
각도 보정 계수 v (-90~90 평균) | 0.3709 |  | 0~+90: 0.3805, -90~0: 0.3612
EQE 차이: 0~+90만 쓴 GUI 방식 대비 | -2.5513 | %
각도 측정 중 0° 밝기 변화 (deg1, deg2) | 1.045, 0.970 | × 처음 0° | 원본 gon-spec 기준, 계산에는 deg 파일 사용
각도 측정 구동 조건 |  |  | 정전류 50 µA 설정, 각도별 전압 7.000~7.000 V (7 V 전압 한계에 걸림: 실제 전류는 설정보다 작았을 수 있음)

## JVL
Voltage (V) | Current (mA) | J (mA/cm2) | PD voltage (V) | Luminance (cd/m2) | EQE (%) | CE (cd/A) | PE (lm/W) | Power density (mW/mm2) | EQE 0~+90 only (%) | PE 0~+90 only (lm/W)
-2 | -3e-06 | -7.5e-05 | -4e-06 | 0 | 0 | 0 | 0 | 0 | 0 | 0
-1.5 | -2e-06 | -5e-05 | -4.4e-05 | 0 | 0 | 0 | 0 | 0 | 0 | 0
-1 | -1e-06 | -2.5e-05 | -5.8e-05 | 0 | 0 | 0 | 0 | 0 | 0 | 0
-0.5 | 0 | 0 | -4.2e-05 | 0 | 0 | 0 | 0 | 0 | 0 | 0
0 | 0 | 0 | -4.5e-05 | 0 | 0 | 0 | 0 | 0 | 0 | 0
0.5 | 1e-06 | 2.5e-05 | -4e-05 | 0 | 0 | 0 | 0 | 0 | 0 | 0
1 | 1e-06 | 2.5e-05 | -6.4e-05 | 0 | 0 | 0 | 0 | 0 | 0 | 0
1.5 | 2e-06 | 5e-05 | -2.1e-05 | 0 | 0 | 0 | 0 | 0 | 0 | 0
2 | 4e-06 | 0.0001 | -5.7e-05 | 0 | 0 | 0 | 0 | 0 | 0 | 0
2.4 | 4.7e-05 | 0.001175 | -4.6e-05 | 0 | 0 | 0 | 0 | 0 | 0 | 0
2.5 | 7e-05 | 0.00175 | -1.4e-05 | 0 | 0 | 0 | 0 | 0 | 0 | 0
2.6 | 0.000101 | 0.002525 | -1.8e-05 | 0 | 0 | 0 | 0 | 0 | 0 | 0
2.7 | 0.000139 | 0.003475 | 4.5e-05 | 0 | 0 | 0 | 0 | 0 | 0 | 0
2.8 | 0.000185 | 0.004625 | 8.6e-05 | 0 | 0 | 0 | 0 | 0 | 0 | 0
2.9 | 0.000243 | 0.006075 | 0.000141 | 5.433297 | 17.296374 | 89.436993 | 71.866218 | 2.4e-05 | 17.749212 | 73.734521
3 | 0.000308 | 0.0077 | 0.000203 | 7.801953 | 19.595236 | 101.324071 | 78.704031 | 3.5e-05 | 20.108261 | 80.750096
3.1 | 0.000388 | 0.0097 | 0.000246 | 9.474625 | 18.889835 | 97.676542 | 73.423349 | 4.2e-05 | 19.384391 | 75.332131
3.2 | 0.00048 | 0.012 | 0.000292 | 11.228045 | 18.095092 | 93.567045 | 68.136299 | 5e-05 | 18.568841 | 69.907634
3.3 | 0.000586 | 0.01465 | 0.000388 | 14.900231 | 19.669498 | 101.708065 | 71.820273 | 6.6e-05 | 20.184466 | 73.687381
3.4 | 0.000707 | 0.017675 | 0.000472 | 18.164824 | 19.875115 | 102.771282 | 70.436612 | 8e-05 | 20.395467 | 72.267749
3.5 | 0.000853 | 0.021325 | 0.000561 | 21.556309 | 19.548941 | 101.084685 | 67.301218 | 9.5e-05 | 20.060753 | 69.050844
3.6 | 0.001008 | 0.0252 | 0.000646 | 24.836283 | 19.060045 | 98.556677 | 63.795369 | 0.00011 | 19.559058 | 65.453854
3.7 | 0.001185 | 0.029625 | 0.00077 | 29.619738 | 19.335737 | 99.982237 | 62.96899 | 0.000131 | 19.841967 | 64.605991
3.8 | 0.001387 | 0.034675 | 0.000912 | 35.079951 | 19.565024 | 101.167848 | 62.038962 | 0.000155 | 20.077258 | 63.651785
3.9 | 0.001617 | 0.040425 | 0.001038 | 39.917239 | 19.096261 | 98.743944 | 58.999926 | 0.000177 | 19.596222 | 60.533744
4 | 0.001866 | 0.04665 | 0.00123 | 47.315445 | 19.615038 | 101.426462 | 59.087673 | 0.000209 | 20.128581 | 60.623772
4.1 | 0.002149 | 0.053725 | 0.001467 | 56.405547 | 20.304078 | 104.989385 | 59.671525 | 0.00025 | 20.83566 | 61.222803
4.2 | 0.002479 | 0.061975 | 0.001649 | 63.392314 | 19.781442 | 102.286912 | 56.751374 | 0.000281 | 20.299341 | 58.226736
4.3 | 0.002806 | 0.07015 | 0.001856 | 71.359612 | 19.672642 | 101.724322 | 55.126694 | 0.000316 | 20.187693 | 56.55982
4.4 | 0.003197 | 0.079925 | 0.002104 | 80.907296 | 19.576855 | 101.229022 | 53.611501 | 0.000358 | 20.089398 | 55.005236
4.5 | 0.003612 | 0.0903 | 0.002415 | 92.873623 | 19.890354 | 102.850081 | 53.259579 | 0.000411 | 20.411105 | 54.644165
4.6 | 0.004054 | 0.10135 | 0.00272 | 104.605393 | 19.960352 | 103.21203 | 52.285118 | 0.000463 | 20.482936 | 53.644371
4.7 | 0.004584 | 0.1146 | 0.002998 | 115.291262 | 19.455825 | 100.603196 | 49.879205 | 0.00051 | 19.965199 | 51.175912
4.8 | 0.005128 | 0.1282 | 0.003388 | 130.295315 | 19.655254 | 101.634411 | 49.340681 | 0.000577 | 20.169849 | 50.623388
4.9 | 0.005741 | 0.143525 | 0.003796 | 145.96459 | 19.667893 | 101.699767 | 48.364809 | 0.000646 | 20.182819 | 49.622147
5 | 0.006396 | 0.1599 | 0.004221 | 162.299089 | 19.629331 | 101.500368 | 47.304583 | 0.000718 | 20.143248 | 48.534358
5.1 | 0.007117 | 0.177925 | 0.00467 | 179.591048 | 19.52026 | 100.936377 | 46.119346 | 0.000795 | 20.031321 | 47.318308
5.2 | 0.00797 | 0.19925 | 0.005155 | 198.209608 | 19.238192 | 99.477846 | 44.578827 | 0.000877 | 19.741868 | 45.73774
5.3 | 0.008818 | 0.22045 | 0.005694 | 218.939195 | 19.206635 | 99.314672 | 43.665974 | 0.000969 | 19.709486 | 44.801155
5.4 | 0.009751 | 0.243775 | 0.006224 | 239.315021 | 18.985353 | 98.170453 | 42.363578 | 0.001059 | 19.48241 | 43.464902
5.5 | 0.01092 | 0.273 | 0.00681 | 261.840326 | 18.548627 | 95.912207 | 40.636547 | 0.001159 | 19.03425 | 41.692973
5.6 | 0.012658 | 0.31645 | 0.007486 | 287.872472 | 17.592717 | 90.969339 | 37.854073 | 0.001274 | 18.053313 | 38.838163
5.7 | 0.014027 | 0.350675 | 0.008195 | 315.123554 | 17.378566 | 89.861996 | 36.737264 | 0.001395 | 17.833556 | 37.69232
5.8 | 0.01422 | 0.3555 | 0.008898 | 342.132386 | 18.611975 | 96.239771 | 38.666262 | 0.001514 | 19.099256 | 39.671467
5.9 | 0.015878 | 0.39695 | 0.00962 | 369.925644 | 18.022561 | 93.192 | 36.807153 | 0.001637 | 18.494411 | 37.764026
6 | 0.017239 | 0.430975 | 0.010504 | 403.890481 | 18.123807 | 93.715524 | 36.397025 | 0.001787 | 18.598307 | 37.343237
6.1 | 0.019436 | 0.4859 | 0.011427 | 439.385716 | 17.48787 | 90.42719 | 34.544173 | 0.001944 | 17.945721 | 35.442216
6.2 | 0.021544 | 0.5386 | 0.012427 | 477.845617 | 17.157703 | 88.719944 | 33.345342 | 0.002115 | 17.60691 | 34.212219
6.3 | 0.023795 | 0.594875 | 0.013397 | 515.132725 | 16.746779 | 86.595121 | 32.030113 | 0.00228 | 17.185228 | 32.862799
6.4 | 0.025243 | 0.631075 | 0.01446 | 556.015115 | 17.038976 | 88.106028 | 32.07977 | 0.002461 | 17.485075 | 32.913746
6.5 | 0.028513 | 0.712825 | 0.015588 | 599.373828 | 16.261205 | 84.084288 | 30.144432 | 0.002652 | 16.686941 | 30.928095
6.6 | 0.030049 | 0.751225 | 0.016823 | 646.866153 | 16.652609 | 86.108177 | 30.402274 | 0.002863 | 17.088592 | 31.19264
6.7 | 0.03292 | 0.823 | 0.018066 | 694.681476 | 16.323894 | 84.408442 | 29.357339 | 0.003074 | 16.751271 | 30.12054
6.8 | 0.034596 | 0.8649 | 0.019414 | 746.51121 | 16.691998 | 86.311852 | 29.577886 | 0.003304 | 17.129012 | 30.34682
6.9 | 0.035597 | 0.889925 | 0.020881 | 802.924448 | 17.448542 | 90.223833 | 30.470374 | 0.003553 | 17.905364 | 31.262511
7 | 0.038181 | 0.954525 | 0.022308 | 857.803443 | 17.379543 | 89.867048 | 29.916311 | 0.003796 | 17.834558 | 30.694044

## Angular
Angle (deg) | Photon intensity / 0° | Luminous intensity / 0° | Lambertian cos(θ) | CIE_x | CIE_y | peak_nm
-90 | 0.00463 | 0.00098 | 0 | 0.2093 | 0.29786 | 378
-80 | 0.08181 | 0.07461 | 0.17365 | 0.26076 | 0.66155 | 520
-70 | 0.18984 | 0.17519 | 0.34202 | 0.25734 | 0.67318 | 520
-60 | 0.29994 | 0.28627 | 0.5 | 0.24684 | 0.68393 | 523
-50 | 0.45181 | 0.44307 | 0.64279 | 0.25119 | 0.68563 | 524
-40 | 0.61224 | 0.60986 | 0.76604 | 0.26424 | 0.6791 | 526
-30 | 0.76047 | 0.76306 | 0.86603 | 0.27789 | 0.6696 | 524
-20 | 0.88414 | 0.88402 | 0.93969 | 0.2869 | 0.66194 | 524
-10 | 0.96489 | 0.96404 | 0.98481 | 0.29212 | 0.65797 | 524
0 | 1 | 1 | 1 | 0.29324 | 0.65654 | 525
10 | 0.96835 | 0.96751 | 0.98481 | 0.29199 | 0.65836 | 523
20 | 0.88795 | 0.88837 | 0.93969 | 0.28737 | 0.6618 | 524
30 | 0.76607 | 0.76706 | 0.86603 | 0.27807 | 0.66942 | 525
40 | 0.61163 | 0.61296 | 0.76604 | 0.26424 | 0.67907 | 524
50 | 0.44967 | 0.44147 | 0.64279 | 0.25208 | 0.6854 | 524
60 | 0.29504 | 0.28216 | 0.5 | 0.24672 | 0.68648 | 523
70 | 0.17375 | 0.16048 | 0.34202 | 0.2538 | 0.67279 | 520
80 | 0.2059 | 0.19247 | 0.17365 | 0.2671 | 0.67723 | 525
90 | 0.01273 | 0.00791 | 0 | 0.25048 | 0.59033 | 520

## Spectrum
Wavelength (nm) | 0° normalized
380 | -0.00082
381 | 0.00716
382 | -0.0038
383 | 0.00065
384 | -0.00181
385 | 0.00652
386 | 0.00596
387 | 0.01027
388 | -0.00143
389 | 0.00419
390 | -0.00201
391 | -0.00337
392 | -0.00324
393 | -0.00584
394 | 0.00412
395 | 0.0034
396 | 0.00103
397 | -0.00691
398 | -0.00299
399 | 0.00491
400 | 0.00577
401 | -0.00131
402 | -0.00225
403 | 0.00072
404 | 0.00206
405 | 0.00395
406 | -0.00368
407 | 0.00061
408 | 0.00273
409 | -0.00073
410 | 0.00621
411 | 0.00299
412 | 0.00339
413 | 0.00075
414 | 0.00895
415 | 0.00426
416 | 0.00434
417 | -0.00092
418 | 0.00528
419 | -0.0026
420 | -0.00137
421 | 0.00433
422 | -8e-05
423 | 0.00282
424 | 0.00129
425 | 0.00125
426 | 0.00325
427 | 0.00696
428 | -0.00256
429 | 0.00071
430 | 0.00215
431 | 0.00019
432 | 0.00386
433 | 0.0021
434 | 0.00296
435 | -0.00087
436 | 0.00052
437 | 0.00257
438 | 0.00287
439 | 0.00052
440 | 0.00499
441 | 0.00278
442 | 0.00297
443 | 0.00221
444 | 0.00278
445 | 0.0022
446 | 0.00215
447 | 0.00512
448 | 0.0012
449 | 0.003
450 | 0.00205
451 | 0.00231
452 | 0.0004
453 | 0.00097
454 | 0.0001
455 | 0.00055
456 | 0.00326
457 | 0.00332
458 | 0.00312
459 | 0.00129
460 | 0.00342
461 | -0.00074
462 | -0.00055
463 | 0.00264
464 | 0.00413
465 | -0.00104
466 | 0.00218
467 | 0.00163
468 | 0.0017
469 | 0.00132
470 | -0.00046
471 | 0.00171
472 | 0.00446
473 | 0.00322
474 | 0.00494
475 | 0.0062
476 | 0.00787
477 | 0.00784
478 | 0.00919
479 | 0.01181
480 | 0.01286
481 | 0.01451
482 | 0.01647
483 | 0.02091
484 | 0.0238
485 | 0.02823
486 | 0.0319
487 | 0.03825
488 | 0.045
489 | 0.05469
490 | 0.06744
491 | 0.07026
492 | 0.0859
493 | 0.10383
494 | 0.11692
495 | 0.13484
496 | 0.15372
497 | 0.18122
498 | 0.20665
499 | 0.23871
500 | 0.26499
501 | 0.30219
502 | 0.33038
503 | 0.37233
504 | 0.41031
505 | 0.4507
506 | 0.49419
507 | 0.53917
508 | 0.58355
509 | 0.63184
510 | 0.66721
511 | 0.707
512 | 0.75413
513 | 0.78969
514 | 0.82984
515 | 0.85216
516 | 0.89274
517 | 0.91088
518 | 0.93308
519 | 0.95416
520 | 0.9639
521 | 0.97456
522 | 0.9802
523 | 0.99249
524 | 0.99221
525 | 1
526 | 0.98409
527 | 0.9802
528 | 0.97412
529 | 0.95904
530 | 0.95462
531 | 0.93462
532 | 0.92464
533 | 0.90531
534 | 0.89269
535 | 0.8792
536 | 0.86184
537 | 0.84846
538 | 0.83452
539 | 0.81698
540 | 0.79761
541 | 0.79224
542 | 0.77455
543 | 0.76385
544 | 0.74738
545 | 0.73652
546 | 0.73008
547 | 0.71681
548 | 0.70726
549 | 0.6924
550 | 0.68445
551 | 0.66633
552 | 0.6603
553 | 0.65032
554 | 0.64852
555 | 0.62671
556 | 0.61822
557 | 0.60234
558 | 0.58841
559 | 0.58987
560 | 0.56945
561 | 0.5579
562 | 0.54466
563 | 0.52741
564 | 0.51447
565 | 0.50716
566 | 0.49383
567 | 0.47862
568 | 0.46039
569 | 0.45142
570 | 0.42804
571 | 0.42266
572 | 0.41431
573 | 0.39134
574 | 0.38151
575 | 0.36974
576 | 0.35349
577 | 0.34393
578 | 0.32629
579 | 0.31476
580 | 0.29714
581 | 0.29104
582 | 0.27938
583 | 0.26352
584 | 0.25632
585 | 0.24551
586 | 0.23314
587 | 0.22735
588 | 0.21554
589 | 0.20723
590 | 0.19446
591 | 0.18965
592 | 0.18398
593 | 0.1729
594 | 0.16686
595 | 0.16171
596 | 0.1534
597 | 0.14618
598 | 0.14174
599 | 0.13516
600 | 0.12969
601 | 0.12024
602 | 0.12013
603 | 0.11379
604 | 0.10909
605 | 0.102
606 | 0.09916
607 | 0.09386
608 | 0.08892
609 | 0.08605
610 | 0.08285
611 | 0.07956
612 | 0.07288
613 | 0.06884
614 | 0.06497
615 | 0.06278
616 | 0.0635
617 | 0.05901
618 | 0.05869
619 | 0.05485
620 | 0.05082
621 | 0.04769
622 | 0.04385
623 | 0.04418
624 | 0.04127
625 | 0.03905
626 | 0.03588
627 | 0.03453
628 | 0.0339
629 | 0.02997
630 | 0.02893
631 | 0.03007
632 | 0.02672
633 | 0.02071
634 | 0.02283
635 | 0.02214
636 | 0.01972
637 | 0.01941
638 | 0.0202
639 | 0.0193
640 | 0.01771
641 | 0.01349
642 | 0.01465
643 | 0.01276
644 | 0.01394
645 | 0.01333
646 | 0.01292
647 | 0.00971
648 | 0.01119
649 | 0.0119
650 | 0.00925
651 | 0.00678
652 | 0.00915
653 | 0.00987
654 | 0.00951
655 | 0.00746
656 | 0.00713
657 | 0.00901
658 | 0.00566
659 | 0.00843
660 | 0.00435
661 | 0.00599
662 | 0.00842
663 | 0.00719
664 | 0.00426
665 | 0.00316
666 | 0.00537
667 | 0.00482
668 | 0.00433
669 | 0.00347
670 | 0.0028
671 | 0.002
672 | 0.00257
673 | 0.00268
674 | 0.00219
675 | 0.00091
676 | -0.0002
677 | -0.00016
678 | 0.00301
679 | 0.00089
680 | 0.00411
681 | 0.0009
682 | 0.00163
683 | 0.00113
684 | 0.00335
685 | 0.00247
686 | 0.00512
687 | 0.00038
688 | -0.00017
689 | -0.00027
690 | 0.00172
691 | 0.00086
692 | 0.00347
693 | -0.00021
694 | 0.00135
695 | -0.00013
696 | -1e-05
697 | -0.00098
698 | -0.00087
699 | 0.00286
700 | 0.0039
701 | 0.00123
702 | 0.0016
703 | -0.00456
704 | 0.00303
705 | 0.00193
706 | 0.00114
707 | 0.00268
708 | 0.00106
709 | -0.00216
710 | 0.003
711 | -0.00048
712 | 0.00528
713 | 0.00103
714 | -0.00103
715 | 0.00042
716 | -0.00046
717 | 0.00137
718 | -0.00164
719 | 0.00069
720 | 0.0004
721 | 0.00054
722 | -0.00015
723 | 0.00089
724 | -0.00068
725 | 0.00292
726 | 0.00079
727 | -0.00078
728 | 0.00023
729 | 0.00132
730 | -0.00287
731 | 0.00359
732 | -0.00076
733 | -0.00029
734 | 0.00605
735 | -0.00058
736 | 0.00114
737 | -9e-05
738 | 0.00238
739 | -0.00138
740 | 0.00091
741 | 0.0007
742 | -0.00358
743 | -0.00195
744 | 0.00248
745 | -0.00112
746 | 0.0004
747 | -0.00159
748 | -0.00075
749 | -0.00235
750 | 0.00083
751 | 0.00069
752 | -0.00248
753 | -0.00094
754 | -0.00068
755 | -0.00181
756 | -0.00046
757 | 0.00122
758 | 0.00185
759 | -1e-05
760 | -0.00098
761 | 0.00183
762 | -0.00012
763 | 0.00113
764 | 0.00189
765 | 0.00126
766 | 0.00127
767 | -0.00307
768 | -0.00269
769 | -0.00208
770 | -0.0019
771 | 0.00108
772 | -0.00025
773 | 0.00055
774 | -0.00144
775 | 0.00177
776 | 0.00121
777 | 0.0004
778 | 0.00271
779 | -0.00084
780 | 0.00152