## README
2026-10-23 afterAgMLA d44_p3 (angles d44_p1) — 소자 성능 정리
JVL 파일: C:\Users\Junho\AppData\Local\Temp\claude\C--Users-Junho-Dropbox------HCNB-Experiments-eval\bf26e073-8080-4104-8aa8-5db31e63c0e7\scratchpad\wt_paper\sim\diag\device_eval\..\data\2026-10-23_afterAgMLA_d44_p3_jvl.csv
각도 스펙트럼: C:\Users\Junho\AppData\Local\Temp\claude\C--Users-Junho-Dropbox------HCNB-Experiments-eval\bf26e073-8080-4104-8aa8-5db31e63c0e7\scratchpad\wt_paper\sim\diag\device_eval\..\data\2026-10-23_afterAgMLA_d44_p1_gon-spec-deg.csv
계산: OLED-evaluation(src, 2025-02 사본)의 함수 그대로 사용 (JVLData, calibrate_spectrum, calculate_e/v_correction)
조건: 픽셀 4 mm², PD–소자 58 mm, PD 50 dB, PD 면적 75 mm², pd_cutoff 1e-4 V, 분광기 보정 Calibration_HDX_QP600_F950SMA-A_2025-09-26.txt
각도 분포: gon-spec-deg (열화 보정본), 정전류 50 µA 설정, 각도별 전압 7.000~7.000 V (7 V 전압 한계에 걸림: 실제 전류는 설정보다 작았을 수 있음), 0° 스펙트럼을 수직 스펙트럼으로 사용
GUI와 다른 점 1: 각도 보정 계수를 0~+90°와 -90~0°에서 각각 같은 함수로 계산해 평균 (GUI는 0~+90°만 사용)
GUI와 다른 점 2: calculate_v_correction 의 음의 각도 분기에 abs()가 빠진 버그를 절댓값으로 보정 (PE에만 영향)
PE = luminous efficacy (lm/W). EQE·PE·전력밀도는 각도 분포 보정, 휘도·CE는 정면(0°) 기준
EQE 1σ: Accurate 모드의 PD sigma ÷ PD 로 계산한 통계 오차 (있을 때만)
주의: 절대 EQE는 PD 거리 기준점에 민감함 (거리 ±1 mm → EQE 약 ±3.5%)

## Summary
항목 | 값 | 단위 | 비고
최대 EQE | 57.932248 | % | 45 cd/m², 3.3 V
EQE @ 100 cd/m² | 57.5396 | % | (값: JVL 시트 로그휘도 선형보간)
EQE @ 1000 cd/m² | 54.6688 | % | (값: JVL 시트 로그휘도 선형보간)
최대 CE | 201.966886 | cd/A | 45 cd/m², 3.3 V
CE @ 100 cd/m² | 200.5981 | cd/A | (값: JVL 시트 로그휘도 선형보간)
CE @ 1000 cd/m² | 190.5897 | cd/A | (값: JVL 시트 로그휘도 선형보간)
최대 PE | 254.380737 | lm/W | 8.2 cd/m², 2.6 V
PE @ 100 cd/m² | 176.1051 | lm/W | (값: JVL 시트 로그휘도 선형보간)
PE @ 1000 cd/m² | 106.5352 | lm/W | (값: JVL 시트 로그휘도 선형보간)
전압 @ 100 cd/m² | 3.7859 | V | (값: JVL 시트 로그휘도 선형보간)
전압 @ 1000 cd/m² | 5.946 | V | (값: JVL 시트 로그휘도 선형보간)
turn-on 전압 (1 cd/m²) | 2.0~2.5 | V | 첫 발광점 2.5 V에서 5.4 cd/m²
최대 휘도 | 2077.254212 | cd/m² | 7.0 V, J 1.13 mA/cm²
CIE (x, y), 0° | (0.291, 0.653)
피크 파장, 0° | 523 | nm
FWHM, 0° | 52 | nm
각도 보정 계수 e (-90~90 평균) | 0.5353 |  | 0~+90: 0.5639, -90~0: 0.5067, Lambertian = 0.5
각도 보정 계수 v (-90~90 평균) | 0.5289 |  | 0~+90: 0.5567, -90~0: 0.5011
EQE 차이: 0~+90만 쓴 GUI 방식 대비 | -5.0722 | %
각도 측정 중 0° 밝기 변화 (deg1, deg2) | 1.052, 0.970 | × 처음 0° | 원본 gon-spec 기준, 계산에는 deg 파일 사용
각도 측정 구동 조건 |  |  | 정전류 50 µA 설정, 각도별 전압 7.000~7.000 V (7 V 전압 한계에 걸림: 실제 전류는 설정보다 작았을 수 있음)

## JVL
Voltage (V) | Current (mA) | J (mA/cm2) | PD voltage (V) | Luminance (cd/m2) | EQE (%) | CE (cd/A) | PE (lm/W) | Power density (mW/mm2) | PD sigma (V) | EQE 1σ (%) | EQE 0~+90 only (%) | PE 0~+90 only (lm/W)
-2 | -3e-06 | -8.4e-05 | 1e-06 | 0 | 0 | 0 | 0 | 0 | 8e-06 | 0 | 0 | 0
-1.5 | -3e-06 | -6.3e-05 | 8e-06 | 0 | 0 | 0 | 0 | 0 | 1.1e-05 | 0 | 0 | 0
-1 | -2e-06 | -4.6e-05 | 0 | 0 | 0 | 0 | 0 | 0 | 5e-06 |  | 0 | 0
-0.5 | -1e-06 | -2.1e-05 | -1.6e-05 | 0 | 0 | 0 | 0 | 0 | 1e-05 |  | 0 | 0
0 | 0 | 2e-06 | -1e-06 | 0 | 0 | 0 | 0 | 0 | 9e-06 |  | 0 | 0
0.5 | 1e-06 | 2e-05 | -1.1e-05 | 0 | 0 | 0 | 0 | 0 | 5e-06 |  | 0 | 0
1 | 2e-06 | 4.8e-05 | -4e-06 | 0 | 0 | 0 | 0 | 0 | 7e-06 |  | 0 | 0
1.5 | 3e-06 | 7.9e-05 | -3e-06 | 0 | 0 | 0 | 0 | 0 | 9e-06 |  | 0 | 0
2 | 3e-06 | 7.2e-05 | 1.1e-05 | 0 | 0 | 0 | 0 | 0 | 1e-05 | 0 | 0 | 0
2.5 | 0.000114 | 0.002859 | 0.000149 | 5.428514 | 54.455592 | 189.846358 | 252.37031 | 3.5e-05 | 4e-06 | 1.612413 | 57.365302 | 265.637518
2.6 | 0.000165 | 0.004117 | 0.000224 | 8.193915 | 57.08497 | 199.013056 | 254.380737 | 5.4e-05 | 5e-06 | 1.196163 | 60.135176 | 267.753634
2.7 | 0.000227 | 0.005678 | 0.000301 | 10.98854 | 55.507339 | 193.513023 | 238.189401 | 7.2e-05 | 6e-06 | 1.125647 | 58.473247 | 250.711113
2.8 | 0.000301 | 0.007536 | 0.000408 | 14.904669 | 56.729653 | 197.774328 | 234.740425 | 9.7e-05 | 7e-06 | 0.93159 | 59.760873 | 247.080823
2.9 | 0.00039 | 0.009756 | 0.000534 | 19.489316 | 57.299022 | 199.759295 | 228.920665 | 0.000127 | 8e-06 | 0.859217 | 60.360665 | 240.955116
3 | 0.000495 | 0.012369 | 0.000671 | 24.505029 | 56.828719 | 198.119698 | 219.473658 | 0.00016 | 5e-06 | 0.432061 | 59.865232 | 231.011476
3.1 | 0.000615 | 0.015371 | 0.000848 | 30.992944 | 57.835321 | 201.628973 | 216.155975 | 0.000203 | 8e-06 | 0.572627 | 60.92562 | 227.519381
3.2 | 0.000754 | 0.018854 | 0.001038 | 37.930191 | 57.705259 | 201.175546 | 208.930195 | 0.000248 | 8e-06 | 0.461286 | 60.788609 | 219.913739
3.3 | 0.000898 | 0.022449 | 0.001241 | 45.338688 | 57.932248 | 201.966886 | 203.395916 | 0.000296 | 6e-06 | 0.29874 | 61.027726 | 214.088521
3.4 | 0.001077 | 0.026915 | 0.001465 | 53.521643 | 57.038647 | 198.851561 | 194.368591 | 0.00035 | 6e-06 | 0.22191 | 60.086377 | 204.586626
3.5 | 0.001282 | 0.03205 | 0.001754 | 64.068158 | 57.339299 | 199.899713 | 189.810453 | 0.000419 | 7e-06 | 0.241938 | 60.403094 | 199.788864
3.6 | 0.001507 | 0.037679 | 0.002072 | 75.688685 | 57.620381 | 200.879637 | 185.44256 | 0.000495 | 8e-06 | 0.208578 | 60.699195 | 195.19135
3.7 | 0.001765 | 0.044114 | 0.002421 | 88.427063 | 57.497501 | 200.451246 | 180.045817 | 0.000578 | 8e-06 | 0.182901 | 60.569749 | 189.510898
3.8 | 0.002035 | 0.050863 | 0.002793 | 102.042186 | 57.546547 | 200.622233 | 175.457309 | 0.000667 | 8e-06 | 0.175114 | 60.621416 | 184.68117
3.9 | 0.002357 | 0.058928 | 0.003236 | 118.19987 | 57.535327 | 200.583117 | 170.925071 | 0.000773 | 7e-06 | 0.12803 | 60.609596 | 179.91067
4 | 0.002757 | 0.06893 | 0.003776 | 137.952209 | 57.406333 | 200.133409 | 166.27831 | 0.000902 | 7e-06 | 0.107932 | 60.473709 | 175.019627
4.1 | 0.003115 | 0.077868 | 0.00426 | 155.618626 | 57.324497 | 199.84811 | 161.991486 | 0.001017 | 1.1e-05 | 0.146679 | 60.387501 | 170.507443
4.2 | 0.003511 | 0.087777 | 0.00481 | 175.696091 | 57.414711 | 200.162619 | 158.383408 | 0.001149 | 1.1e-05 | 0.132509 | 60.482536 | 166.709687
4.3 | 0.004011 | 0.100269 | 0.005457 | 199.349947 | 57.028355 | 198.81568 | 153.659062 | 0.001303 | 8e-06 | 0.085694 | 60.075535 | 161.73698
4.4 | 0.004556 | 0.113903 | 0.006133 | 224.044938 | 56.420848 | 196.697754 | 148.567127 | 0.001465 | 7e-06 | 0.062557 | 59.435568 | 156.37736
4.5 | 0.005171 | 0.129274 | 0.006975 | 254.793124 | 56.534749 | 197.094841 | 145.558892 | 0.001666 | 9e-06 | 0.070519 | 59.555554 | 153.210982
4.6 | 0.005798 | 0.144957 | 0.007838 | 286.33038 | 56.658901 | 197.527669 | 142.707273 | 0.001872 | 6e-06 | 0.041204 | 59.686341 | 150.209451
4.7 | 0.006481 | 0.162028 | 0.008733 | 319.032977 | 56.478868 | 196.900026 | 139.227144 | 0.002086 | 6e-06 | 0.040743 | 59.496688 | 146.546371
4.8 | 0.007209 | 0.180231 | 0.009708 | 354.632487 | 56.440282 | 196.765505 | 136.233441 | 0.002319 | 6e-06 | 0.034302 | 59.45604 | 143.395288
4.9 | 0.008022 | 0.200546 | 0.010747 | 392.588249 | 56.151784 | 195.759725 | 132.771012 | 0.002567 | 6e-06 | 0.03344 | 59.152127 | 139.750837
5 | 0.008894 | 0.222338 | 0.011894 | 434.503978 | 56.05582 | 195.425171 | 129.893224 | 0.002841 | 5e-06 | 0.024978 | 59.051035 | 136.721763
5.1 | 0.009827 | 0.245664 | 0.013094 | 478.319321 | 55.849071 | 194.704389 | 126.87661 | 0.003127 | 7e-06 | 0.031137 | 58.833239 | 133.546564
5.2 | 0.010825 | 0.270621 | 0.014396 | 525.901015 | 55.742038 | 194.331246 | 124.198197 | 0.003438 | 9e-06 | 0.035623 | 58.720487 | 130.727346
5.3 | 0.011933 | 0.298332 | 0.015837 | 578.527647 | 55.624352 | 193.92096 | 121.597566 | 0.003782 | 1e-05 | 0.03407 | 58.596512 | 127.989999
5.4 | 0.013016 | 0.325389 | 0.017295 | 631.78992 | 55.694251 | 194.164648 | 119.495733 | 0.004131 | 1.2e-05 | 0.038322 | 58.670147 | 125.777672
5.5 | 0.014343 | 0.358564 | 0.018941 | 691.934643 | 55.352685 | 192.973859 | 116.603555 | 0.004524 | 1.7e-05 | 0.048804 | 58.31033 | 122.733451
5.6 | 0.015668 | 0.391711 | 0.020618 | 753.204522 | 55.155349 | 192.285895 | 114.113073 | 0.004924 | 1.2e-05 | 0.032101 | 58.10245 | 120.112043
5.7 | 0.017115 | 0.427868 | 0.022506 | 822.186107 | 55.118835 | 192.158597 | 112.036869 | 0.005375 | 1.6e-05 | 0.03796 | 58.063984 | 117.926692
5.8 | 0.018646 | 0.466145 | 0.024353 | 889.629734 | 54.743034 | 190.848458 | 109.354501 | 0.005816 | 2.7e-05 | 0.060694 | 57.668104 | 115.10331
5.9 | 0.020218 | 0.505453 | 0.026447 | 966.144021 | 54.827888 | 191.14428 | 107.667665 | 0.006317 | 2.5e-05 | 0.05245 | 57.757491 | 113.327797
6 | 0.021929 | 0.548219 | 0.028504 | 1041.277434 | 54.481967 | 189.938311 | 105.205228 | 0.006808 | 1.2e-05 | 0.022937 | 57.393087 | 110.735909
6.1 | 0.023585 | 0.589628 | 0.030734 | 1122.730719 | 54.618212 | 190.413295 | 103.739328 | 0.00734 | 2.4e-05 | 0.042829 | 57.536612 | 109.192946
6.2 | 0.02555 | 0.638761 | 0.032946 | 1203.533752 | 54.045541 | 188.416816 | 100.995953 | 0.007869 | 2.4e-05 | 0.039863 | 56.933342 | 106.30535
6.3 | 0.02744 | 0.68601 | 0.035296 | 1289.4146 | 53.914079 | 187.958504 | 99.151075 | 0.00843 | 2.1e-05 | 0.032688 | 56.794855 | 104.363487
6.4 | 0.029599 | 0.739981 | 0.03801 | 1388.534302 | 53.824023 | 187.644544 | 97.438809 | 0.009078 | 1.9e-05 | 0.027472 | 56.699987 | 102.561206
6.5 | 0.031853 | 0.796317 | 0.040688 | 1486.371763 | 53.540436 | 186.655887 | 95.434265 | 0.009718 | 4.4e-05 | 0.057636 | 56.401247 | 100.451283
6.6 | 0.034209 | 0.855233 | 0.043537 | 1590.456035 | 53.342983 | 185.967516 | 93.641671 | 0.010398 | 2.1e-05 | 0.02524 | 56.193244 | 98.564451
6.7 | 0.036506 | 0.912655 | 0.04661 | 1702.704996 | 53.514667 | 186.566051 | 92.540921 | 0.011132 | 5.4e-05 | 0.062344 | 56.374102 | 97.405834
6.8 | 0.039144 | 0.978597 | 0.049588 | 1811.516386 | 53.098049 | 185.113611 | 90.470177 | 0.011843 | 2.6e-05 | 0.02784 | 55.935222 | 95.22623
6.9 | 0.042149 | 1.053714 | 0.053211 | 1943.861078 | 52.915482 | 184.477135 | 88.85246 | 0.012709 | 3.1e-05 | 0.030828 | 55.7429 | 93.523469
7 | 0.04527 | 1.131746 | 0.056863 | 2077.254212 | 52.647869 | 183.544166 | 87.140198 | 0.013581 | 3.5e-05 | 0.032406 | 55.460988 | 91.721193

## Angular
Angle (deg) | Photon intensity / 0° | Luminous intensity / 0° | Lambertian cos(θ) | CIE_x | CIE_y | peak_nm
-90 | 0.00321 | 0.0008 | 0 | 0.43359 | 0.49776 | 373
-80 | 0.22649 | 0.22363 | 0.17365 | 0.32486 | 0.6299 | 530
-70 | 0.48064 | 0.4762 | 0.34202 | 0.33951 | 0.6228 | 524
-60 | 0.56588 | 0.55354 | 0.5 | 0.34041 | 0.62043 | 524
-50 | 0.60803 | 0.6 | 0.64279 | 0.32703 | 0.62925 | 527
-40 | 0.66745 | 0.65961 | 0.76604 | 0.31607 | 0.63692 | 524
-30 | 0.76173 | 0.75895 | 0.86603 | 0.30506 | 0.64394 | 523
-20 | 0.86023 | 0.86133 | 0.93969 | 0.29604 | 0.65036 | 524
-10 | 0.95154 | 0.95391 | 0.98481 | 0.29179 | 0.65264 | 523
0 | 1 | 1 | 1 | 0.29117 | 0.65289 | 523
10 | 0.97012 | 0.97264 | 0.98481 | 0.29155 | 0.65263 | 522
20 | 0.88977 | 0.88947 | 0.93969 | 0.29606 | 0.65049 | 524
30 | 0.78466 | 0.78063 | 0.86603 | 0.30526 | 0.64361 | 523
40 | 0.70196 | 0.69275 | 0.76604 | 0.31609 | 0.63663 | 524
50 | 0.6631 | 0.65395 | 0.64279 | 0.32749 | 0.62949 | 523
60 | 0.6493 | 0.63455 | 0.5 | 0.33987 | 0.62175 | 525
70 | 0.56275 | 0.55659 | 0.34202 | 0.33985 | 0.62238 | 525
80 | 0.27573 | 0.2719 | 0.17365 | 0.32772 | 0.62898 | 531
90 | 0.0439 | 0.03985 | 0 | 0.34242 | 0.6221 | 524

## Spectrum
Wavelength (nm) | 0° normalized
380 | 0.00226
381 | 0.00765
382 | -0.0025
383 | -0.00086
384 | 0.00248
385 | 0.00349
386 | 0.00169
387 | 0.00689
388 | 0.00214
389 | 0.00182
390 | 0.00099
391 | 0.00194
392 | -0.00311
393 | 0.00658
394 | 0.00349
395 | 0.00245
396 | 0.00152
397 | -0.00123
398 | 0.00215
399 | -0.00416
400 | -0.00195
401 | 0.00207
402 | 0.00542
403 | 0.00225
404 | -0.00255
405 | 0.00018
406 | 0.00309
407 | 0.00236
408 | -0.00191
409 | 0.00418
410 | 0.00375
411 | 0.00518
412 | 0.00126
413 | -0.00016
414 | 0.00213
415 | 0.00071
416 | 0.00219
417 | -0.00217
418 | 0.00268
419 | 0.00209
420 | 0.00329
421 | 0.00092
422 | 0.0008
423 | 0.00424
424 | -0.00059
425 | 0.00114
426 | 0.00219
427 | 0.00361
428 | -0.00153
429 | 0.00324
430 | 0.00236
431 | 0.00096
432 | 0.00199
433 | 0.00244
434 | 0.00054
435 | 0.00106
436 | -0.00089
437 | 0.00168
438 | -0.00259
439 | -0.00067
440 | -0.00135
441 | 0.00024
442 | -0.00099
443 | 0.00217
444 | 0.00153
445 | 0.00182
446 | 0.00058
447 | 0.00042
448 | 0.00056
449 | 0.00063
450 | 0.00211
451 | 0.00335
452 | -0.00112
453 | 0.00022
454 | 0.00024
455 | 0.00144
456 | 0.00052
457 | 0.00093
458 | 0.0023
459 | -0.00095
460 | -0.00078
461 | 0.0024
462 | 0.00152
463 | 0.00295
464 | 0.0029
465 | 0.00096
466 | 0.00172
467 | 0.00322
468 | 0.00353
469 | 0.00222
470 | 0.00437
471 | 0.00413
472 | 0.00397
473 | 0.00925
474 | 0.00765
475 | 0.00993
476 | 0.01095
477 | 0.01226
478 | 0.01295
479 | 0.01409
480 | 0.01832
481 | 0.02212
482 | 0.02472
483 | 0.02855
484 | 0.03278
485 | 0.03682
486 | 0.0425
487 | 0.05352
488 | 0.05647
489 | 0.06696
490 | 0.07975
491 | 0.09046
492 | 0.10544
493 | 0.12746
494 | 0.14312
495 | 0.16914
496 | 0.19071
497 | 0.21811
498 | 0.24915
499 | 0.28232
500 | 0.31988
501 | 0.35994
502 | 0.4025
503 | 0.45839
504 | 0.48571
505 | 0.5354
506 | 0.57749
507 | 0.62275
508 | 0.66475
509 | 0.70453
510 | 0.74273
511 | 0.77973
512 | 0.81347
513 | 0.83952
514 | 0.8705
515 | 0.88962
516 | 0.92178
517 | 0.93696
518 | 0.9528
519 | 0.96285
520 | 0.97828
521 | 0.97848
522 | 0.99208
523 | 1
524 | 0.99775
525 | 0.99145
526 | 0.98678
527 | 0.98267
528 | 0.97542
529 | 0.9628
530 | 0.95253
531 | 0.93429
532 | 0.9214
533 | 0.91548
534 | 0.90247
535 | 0.88809
536 | 0.86981
537 | 0.85727
538 | 0.83466
539 | 0.82791
540 | 0.80877
541 | 0.78638
542 | 0.77262
543 | 0.75466
544 | 0.73967
545 | 0.71037
546 | 0.69719
547 | 0.67594
548 | 0.6504
549 | 0.6357
550 | 0.62083
551 | 0.5997
552 | 0.58068
553 | 0.56262
554 | 0.55204
555 | 0.53217
556 | 0.51691
557 | 0.50756
558 | 0.49415
559 | 0.48544
560 | 0.47148
561 | 0.46153
562 | 0.44794
563 | 0.43649
564 | 0.42553
565 | 0.41174
566 | 0.40067
567 | 0.39438
568 | 0.3782
569 | 0.3699
570 | 0.36078
571 | 0.35034
572 | 0.33883
573 | 0.333
574 | 0.32365
575 | 0.31886
576 | 0.30483
577 | 0.30038
578 | 0.2877
579 | 0.28312
580 | 0.27445
581 | 0.26373
582 | 0.25788
583 | 0.25266
584 | 0.24206
585 | 0.23863
586 | 0.23299
587 | 0.22859
588 | 0.22376
589 | 0.22
590 | 0.21228
591 | 0.20956
592 | 0.20109
593 | 0.19805
594 | 0.19197
595 | 0.18548
596 | 0.1761
597 | 0.17497
598 | 0.16829
599 | 0.16131
600 | 0.15738
601 | 0.1488
602 | 0.14332
603 | 0.13667
604 | 0.13462
605 | 0.12667
606 | 0.12153
607 | 0.11624
608 | 0.11372
609 | 0.10647
610 | 0.1025
611 | 0.09784
612 | 0.09244
613 | 0.09163
614 | 0.08609
615 | 0.08471
616 | 0.08098
617 | 0.07569
618 | 0.07329
619 | 0.07092
620 | 0.06833
621 | 0.06421
622 | 0.06113
623 | 0.06113
624 | 0.05705
625 | 0.05436
626 | 0.05501
627 | 0.05448
628 | 0.04919
629 | 0.04485
630 | 0.04641
631 | 0.0439
632 | 0.04224
633 | 0.0403
634 | 0.03935
635 | 0.03917
636 | 0.03792
637 | 0.03403
638 | 0.03422
639 | 0.03452
640 | 0.03042
641 | 0.03004
642 | 0.0307
643 | 0.03103
644 | 0.02993
645 | 0.02907
646 | 0.02788
647 | 0.02627
648 | 0.02751
649 | 0.02627
650 | 0.02624
651 | 0.02479
652 | 0.02516
653 | 0.02375
654 | 0.02358
655 | 0.02201
656 | 0.02339
657 | 0.0198
658 | 0.02259
659 | 0.02243
660 | 0.01999
661 | 0.02093
662 | 0.01995
663 | 0.01862
664 | 0.0163
665 | 0.0181
666 | 0.01645
667 | 0.01673
668 | 0.01473
669 | 0.0165
670 | 0.01613
671 | 0.0133
672 | 0.01387
673 | 0.01327
674 | 0.01382
675 | 0.01181
676 | 0.01238
677 | 0.01016
678 | 0.01146
679 | 0.00941
680 | 0.01149
681 | 0.01039
682 | 0.00899
683 | 0.00813
684 | 0.00806
685 | 0.00831
686 | 0.00713
687 | 0.00974
688 | 0.00876
689 | 0.00549
690 | 0.0074
691 | 0.00815
692 | 0.00556
693 | 0.00906
694 | 0.00771
695 | 0.00543
696 | 0.00576
697 | 0.00283
698 | 0.00657
699 | 0.00426
700 | 0.00566
701 | 0.00412
702 | 0.00511
703 | 0.00636
704 | 0.0045
705 | 0.00671
706 | 0.00451
707 | 0.00524
708 | 0.00549
709 | 0.00361
710 | 0.00507
711 | 0.0034
712 | 0.00415
713 | 0.00516
714 | 0.00394
715 | 0.00412
716 | 0.00509
717 | 0.0042
718 | 0.00552
719 | 0.00494
720 | 0.00328
721 | 0.00395
722 | 0.00549
723 | 0.00368
724 | 0.00332
725 | 0.00251
726 | 0.00646
727 | 0.00413
728 | 0.00165
729 | 0.00543
730 | 0.0061
731 | 0.00209
732 | 0.00155
733 | 0.00395
734 | 0.00577
735 | 0.00507
736 | 0.00394
737 | 0.00241
738 | 0.00358
739 | 0.00295
740 | 0.00432
741 | 0.0005
742 | 0.00129
743 | 0.0004
744 | 0.00143
745 | 0.00203
746 | 0.00074
747 | 0.00064
748 | 0.00226
749 | 0.00299
750 | 0.0007
751 | 0.00338
752 | 0.00322
753 | 0.00048
754 | 0.00021
755 | -0.001
756 | 0.00234
757 | 0.00111
758 | 0.00191
759 | 0.00236
760 | 0.00248
761 | 0.00218
762 | 0.00236
763 | 0.00244
764 | 0.00181
765 | 0.00131
766 | 0.0032
767 | -0.00027
768 | -0.00105
769 | 0.00082
770 | 0.0015
771 | 0.00047
772 | 0.00055
773 | 0.00173
774 | 0.00204
775 | 0.00057
776 | 0.00311
777 | 0.00172
778 | 0.00138
779 | 0.00306
780 | 0.0033