## README
2026-10-23 afterAgMLA d44_p3 (angles d45_p3) — 소자 성능 정리
JVL 파일: C:\Users\Junho\AppData\Local\Temp\claude\C--Users-Junho-Dropbox------HCNB-Experiments-eval\bf26e073-8080-4104-8aa8-5db31e63c0e7\scratchpad\wt_paper\sim\diag\device_eval\..\data\2026-10-23_afterAgMLA_d44_p3_jvl.csv
각도 스펙트럼: C:\Users\Junho\AppData\Local\Temp\claude\C--Users-Junho-Dropbox------HCNB-Experiments-eval\bf26e073-8080-4104-8aa8-5db31e63c0e7\scratchpad\wt_paper\sim\diag\device_eval\..\data\2026-10-23_afterAgMLA_d45_p3_gon-spec-deg.csv
계산: OLED-evaluation(src, 2025-02 사본)의 함수 그대로 사용 (JVLData, calibrate_spectrum, calculate_e/v_correction)
조건: 픽셀 4 mm², PD–소자 58 mm, PD 50 dB, PD 면적 75 mm², pd_cutoff 1e-4 V, 분광기 보정 Calibration_HDX_QP600_F950SMA-A_2025-09-26.txt
각도 분포: gon-spec-deg (열화 보정본), 정전류 30 µA 설정, 각도별 전압 6.301~6.324 V, 0° 스펙트럼을 수직 스펙트럼으로 사용
GUI와 다른 점 1: 각도 보정 계수를 0~+90°와 -90~0°에서 각각 같은 함수로 계산해 평균 (GUI는 0~+90°만 사용)
GUI와 다른 점 2: calculate_v_correction 의 음의 각도 분기에 abs()가 빠진 버그를 절댓값으로 보정 (PE에만 영향)
PE = luminous efficacy (lm/W). EQE·PE·전력밀도는 각도 분포 보정, 휘도·CE는 정면(0°) 기준
EQE 1σ: Accurate 모드의 PD sigma ÷ PD 로 계산한 통계 오차 (있을 때만)
주의: 절대 EQE는 PD 거리 기준점에 민감함 (거리 ±1 mm → EQE 약 ±3.5%)

## Summary
항목 | 값 | 단위 | 비고
최대 EQE | 55.288425 | % | 46 cd/m², 3.3 V
EQE @ 100 cd/m² | 54.9099 | % | (값: JVL 시트 로그휘도 선형보간)
EQE @ 1000 cd/m² | 52.2251 | % | (값: JVL 시트 로그휘도 선형보간)
최대 CE | 204.327702 | cd/A | 46 cd/m², 3.3 V
CE @ 100 cd/m² | 202.9289 | cd/A | (값: JVL 시트 로그휘도 선형보간)
CE @ 1000 cd/m² | 193.0068 | cd/A | (값: JVL 시트 로그휘도 선형보간)
최대 PE | 246.689733 | lm/W | 8.3 cd/m², 2.6 V
PE @ 100 cd/m² | 171.1417 | lm/W | (값: JVL 시트 로그휘도 선형보간)
PE @ 1000 cd/m² | 103.6847 | lm/W | (값: JVL 시트 로그휘도 선형보간)
전압 @ 100 cd/m² | 3.7778 | V | (값: JVL 시트 로그휘도 선형보간)
전압 @ 1000 cd/m² | 5.9305 | V | (값: JVL 시트 로그휘도 선형보간)
turn-on 전압 (1 cd/m²) | 2.0~2.5 | V | 첫 발광점 2.5 V에서 5.5 cd/m²
최대 휘도 | 2101.535503 | cd/m² | 7.0 V, J 1.13 mA/cm²
CIE (x, y), 0° | (0.290, 0.655)
피크 파장, 0° | 523 | nm
FWHM, 0° | 52 | nm
각도 보정 계수 e (-90~90 평균) | 0.51 |  | 0~+90: 0.5317, -90~0: 0.4883, Lambertian = 0.5
각도 보정 계수 v (-90~90 평균) | 0.507 |  | 0~+90: 0.5280, -90~0: 0.4861
EQE 차이: 0~+90만 쓴 GUI 방식 대비 | -4.0801 | %
각도 측정 중 0° 밝기 변화 (deg1, deg2) | 1.023, 1.109 | × 처음 0° | 원본 gon-spec 기준, 계산에는 deg 파일 사용
각도 측정 구동 조건 |  |  | 정전류 30 µA 설정, 각도별 전압 6.301~6.324 V

## JVL
Voltage (V) | Current (mA) | J (mA/cm2) | PD voltage (V) | Luminance (cd/m2) | EQE (%) | CE (cd/A) | PE (lm/W) | Power density (mW/mm2) | PD sigma (V) | EQE 1σ (%) | EQE 0~+90 only (%) | PE 0~+90 only (lm/W)
-2 | -3e-06 | -8.4e-05 | 1e-06 | 0 | 0 | 0 | 0 | 0 | 8e-06 | 0 | 0 | 0
-1.5 | -3e-06 | -6.3e-05 | 8e-06 | 0 | 0 | 0 | 0 | 0 | 1.1e-05 | 0 | 0 | 0
-1 | -2e-06 | -4.6e-05 | 0 | 0 | 0 | 0 | 0 | 0 | 5e-06 |  | 0 | 0
-0.5 | -1e-06 | -2.1e-05 | -1.6e-05 | 0 | 0 | 0 | 0 | 0 | 1e-05 |  | 0 | 0
0 | 0 | 2e-06 | -1e-06 | 0 | 0 | 0 | 0 | 0 | 9e-06 |  | 0 | 0
0.5 | 1e-06 | 2e-05 | -1.1e-05 | 0 | 0 | 0 | 0 | 0 | 5e-06 |  | 0 | 0
1 | 2e-06 | 4.8e-05 | -4e-06 | 0 | 0 | 0 | 0 | 0 | 7e-06 |  | 0 | 0
1.5 | 3e-06 | 7.9e-05 | -3e-06 | 0 | 0 | 0 | 0 | 0 | 9e-06 |  | 0 | 0
2 | 3e-06 | 7.2e-05 | 1.1e-05 | 0 | 0 | 0 | 0 | 0 | 1e-05 | 0 | 0 | 0
2.5 | 0.000114 | 0.002859 | 0.000149 | 5.491969 | 51.970431 | 192.065497 | 244.74009 | 3.4e-05 | 4e-06 | 1.538828 | 54.181098 | 254.855645
2.6 | 0.000165 | 0.004117 | 0.000224 | 8.289695 | 54.479814 | 201.339345 | 246.689733 | 5.1e-05 | 5e-06 | 1.141574 | 56.797223 | 256.885871
2.7 | 0.000227 | 0.005678 | 0.000301 | 11.116987 | 52.97418 | 195.775021 | 230.98793 | 6.9e-05 | 6e-06 | 1.074277 | 55.227544 | 240.535083
2.8 | 0.000301 | 0.007536 | 0.000408 | 15.078892 | 54.140712 | 200.086138 | 227.643231 | 9.3e-05 | 7e-06 | 0.889075 | 56.443697 | 237.052142
2.9 | 0.00039 | 0.009756 | 0.000534 | 19.717129 | 54.684097 | 202.094307 | 221.999427 | 0.000122 | 8e-06 | 0.820005 | 57.010195 | 231.175069
3 | 0.000495 | 0.012369 | 0.000671 | 24.791472 | 54.235257 | 200.435545 | 212.838043 | 0.000153 | 5e-06 | 0.412343 | 56.542263 | 221.635028
3.1 | 0.000615 | 0.015371 | 0.000848 | 31.355224 | 55.195921 | 203.98584 | 209.620667 | 0.000194 | 8e-06 | 0.546494 | 57.543791 | 218.284672
3.2 | 0.000754 | 0.018854 | 0.001038 | 38.373561 | 55.071795 | 203.527112 | 202.613353 | 0.000237 | 8e-06 | 0.440235 | 57.414385 | 210.987733
3.3 | 0.000898 | 0.022449 | 0.001241 | 45.868658 | 55.288425 | 204.327702 | 197.246399 | 0.000284 | 6e-06 | 0.285107 | 57.640229 | 205.398953
3.4 | 0.001077 | 0.026915 | 0.001465 | 54.147265 | 54.435605 | 201.175962 | 188.492008 | 0.000335 | 6e-06 | 0.211783 | 56.751133 | 196.282727
3.5 | 0.001282 | 0.03205 | 0.001754 | 64.817059 | 54.722536 | 202.236366 | 184.071681 | 0.000401 | 7e-06 | 0.230897 | 57.05027 | 191.679701
3.6 | 0.001507 | 0.037679 | 0.002072 | 76.57342 | 54.990791 | 203.227745 | 179.835849 | 0.000473 | 8e-06 | 0.199059 | 57.329935 | 187.268793
3.7 | 0.001765 | 0.044114 | 0.002421 | 89.460698 | 54.873519 | 202.794347 | 174.602272 | 0.000553 | 8e-06 | 0.174554 | 57.207674 | 181.818903
3.8 | 0.002035 | 0.050863 | 0.002793 | 103.23497 | 54.920326 | 202.967332 | 170.152494 | 0.000638 | 8e-06 | 0.167122 | 57.256473 | 177.185207
3.9 | 0.002357 | 0.058928 | 0.003236 | 119.581523 | 54.909618 | 202.927758 | 165.757284 | 0.000739 | 7e-06 | 0.122187 | 57.245309 | 172.608335
4 | 0.002757 | 0.06893 | 0.003776 | 139.56475 | 54.786511 | 202.472794 | 161.251015 | 0.000863 | 7e-06 | 0.103007 | 57.116965 | 167.915814
4.1 | 0.003115 | 0.077868 | 0.00426 | 157.437672 | 54.70841 | 202.18416 | 157.093799 | 0.000973 | 1.1e-05 | 0.139985 | 57.035543 | 163.586773
4.2 | 0.003511 | 0.087777 | 0.00481 | 177.749825 | 54.794507 | 202.502345 | 153.594809 | 0.001099 | 1.1e-05 | 0.126462 | 57.125302 | 159.943163
4.3 | 0.004011 | 0.100269 | 0.005457 | 201.680174 | 54.425782 | 201.139662 | 149.013299 | 0.001247 | 8e-06 | 0.081783 | 56.740893 | 155.172291
4.4 | 0.004556 | 0.113903 | 0.006133 | 226.663828 | 53.846 | 198.996979 | 144.075315 | 0.001401 | 7e-06 | 0.059702 | 56.136448 | 150.030211
4.5 | 0.005171 | 0.129274 | 0.006975 | 257.771433 | 53.954703 | 199.398708 | 141.158032 | 0.001594 | 9e-06 | 0.067301 | 56.249775 | 146.992352
4.6 | 0.005798 | 0.144957 | 0.007838 | 289.677333 | 54.073189 | 199.836595 | 138.392629 | 0.001791 | 6e-06 | 0.039323 | 56.373301 | 144.11265
4.7 | 0.006481 | 0.162028 | 0.008733 | 322.762195 | 53.901372 | 199.201616 | 135.01772 | 0.001996 | 6e-06 | 0.038884 | 56.194176 | 140.598249
4.8 | 0.007209 | 0.180231 | 0.009708 | 358.777831 | 53.864547 | 199.065522 | 132.114529 | 0.002218 | 6e-06 | 0.032737 | 56.155784 | 137.575064
4.9 | 0.008022 | 0.200546 | 0.010747 | 397.177264 | 53.589215 | 198.047986 | 128.756784 | 0.002456 | 6e-06 | 0.031914 | 55.86874 | 134.078537
5 | 0.008894 | 0.222338 | 0.011894 | 439.58295 | 53.497631 | 197.709521 | 125.966003 | 0.002718 | 5e-06 | 0.023838 | 55.77326 | 131.172409
5.1 | 0.009827 | 0.245664 | 0.013094 | 483.910456 | 53.300317 | 196.980314 | 123.040594 | 0.002992 | 7e-06 | 0.029716 | 55.567553 | 128.126087
5.2 | 0.010825 | 0.270621 | 0.014396 | 532.048339 | 53.198169 | 196.602809 | 120.443161 | 0.003289 | 9e-06 | 0.033997 | 55.46106 | 125.421297
5.3 | 0.011933 | 0.298332 | 0.015837 | 585.290131 | 53.085853 | 196.187727 | 117.921158 | 0.003619 | 1e-05 | 0.032515 | 55.343967 | 122.795055
5.4 | 0.013016 | 0.325389 | 0.017295 | 639.174994 | 53.152563 | 196.434263 | 115.882873 | 0.003952 | 1.2e-05 | 0.036573 | 55.413514 | 120.672524
5.5 | 0.014343 | 0.358564 | 0.018941 | 700.022756 | 52.826584 | 195.229555 | 113.078137 | 0.004328 | 1.7e-05 | 0.046576 | 55.073669 | 117.751864
5.6 | 0.015668 | 0.391711 | 0.020618 | 762.008827 | 52.638254 | 194.53355 | 110.662953 | 0.004711 | 1.2e-05 | 0.030636 | 54.877328 | 115.236855
5.7 | 0.017115 | 0.427868 | 0.022506 | 831.796745 | 52.603406 | 194.404763 | 108.649521 | 0.005143 | 1.6e-05 | 0.036227 | 54.840998 | 113.140205
5.8 | 0.018646 | 0.466145 | 0.024353 | 900.028729 | 52.244756 | 193.07931 | 106.048252 | 0.005565 | 2.7e-05 | 0.057924 | 54.467092 | 110.43142
5.9 | 0.020218 | 0.505453 | 0.026447 | 977.437402 | 52.325737 | 193.37859 | 104.412417 | 0.006043 | 2.5e-05 | 0.050056 | 54.551518 | 108.727973
6 | 0.021929 | 0.548219 | 0.028504 | 1053.449059 | 51.995603 | 192.158524 | 102.024429 | 0.006513 | 1.2e-05 | 0.02189 | 54.207341 | 106.241286
6.1 | 0.023585 | 0.589628 | 0.030734 | 1135.854462 | 52.12563 | 192.63906 | 100.60285 | 0.007023 | 2.4e-05 | 0.040875 | 54.342899 | 104.76095
6.2 | 0.02555 | 0.638761 | 0.032946 | 1217.602012 | 51.579094 | 190.619244 | 97.942419 | 0.007528 | 2.4e-05 | 0.038044 | 53.773115 | 101.990558
6.3 | 0.02744 | 0.68601 | 0.035296 | 1304.486732 | 51.453631 | 190.155575 | 96.15332 | 0.008065 | 2.1e-05 | 0.031196 | 53.642315 | 100.127512
6.4 | 0.029599 | 0.739981 | 0.03801 | 1404.765057 | 51.367684 | 189.837945 | 94.492822 | 0.008685 | 1.9e-05 | 0.026218 | 53.552712 | 98.398384
6.5 | 0.031853 | 0.796317 | 0.040688 | 1503.746153 | 51.09704 | 188.837731 | 92.548884 | 0.009297 | 4.4e-05 | 0.055005 | 53.270555 | 96.374099
6.6 | 0.034209 | 0.855233 | 0.043537 | 1609.047079 | 50.908598 | 188.141315 | 90.810488 | 0.009948 | 2.1e-05 | 0.024088 | 53.074098 | 94.563851
6.7 | 0.036506 | 0.912655 | 0.04661 | 1722.608133 | 51.072447 | 188.746845 | 89.743018 | 0.01065 | 5.4e-05 | 0.059499 | 53.244916 | 93.452261
6.8 | 0.039144 | 0.978597 | 0.049588 | 1832.691433 | 50.674842 | 187.277428 | 87.734882 | 0.011331 | 2.6e-05 | 0.02657 | 52.830398 | 91.361125
6.9 | 0.042149 | 1.053714 | 0.053211 | 1966.583119 | 50.500606 | 186.633512 | 86.166075 | 0.012159 | 3.1e-05 | 0.029421 | 52.648752 | 89.727476
7 | 0.04527 | 1.131746 | 0.056863 | 2101.535503 | 50.245206 | 185.689637 | 84.505582 | 0.012993 | 3.5e-05 | 0.030927 | 52.382487 | 87.998352

## Angular
Angle (deg) | Photon intensity / 0° | Luminous intensity / 0° | Lambertian cos(θ) | CIE_x | CIE_y | peak_nm
-90 | -0.00681 | 0.00049 | 0 | 0.32799 | -0.41699 | 391
-80 | 0.22943 | 0.23082 | 0.17365 | 0.32887 | 0.62987 | 526
-70 | 0.43327 | 0.42937 | 0.34202 | 0.33718 | 0.62583 | 525
-60 | 0.53498 | 0.5273 | 0.5 | 0.33243 | 0.62837 | 528
-50 | 0.58802 | 0.58075 | 0.64279 | 0.32432 | 0.63287 | 525
-40 | 0.66548 | 0.65899 | 0.76604 | 0.31285 | 0.63969 | 523
-30 | 0.75061 | 0.74801 | 0.86603 | 0.29998 | 0.6493 | 523
-20 | 0.84496 | 0.84523 | 0.93969 | 0.29274 | 0.6535 | 523
-10 | 0.953 | 0.95237 | 0.98481 | 0.29 | 0.65549 | 521
0 | 1 | 1 | 1 | 0.28997 | 0.65503 | 523
10 | 0.98307 | 0.98366 | 0.98481 | 0.29165 | 0.65447 | 522
20 | 0.90773 | 0.90612 | 0.93969 | 0.29498 | 0.65196 | 524
30 | 0.80379 | 0.80021 | 0.86603 | 0.30341 | 0.64744 | 524
40 | 0.7237 | 0.7182 | 0.76604 | 0.3153 | 0.63871 | 523
50 | 0.66156 | 0.6515 | 0.64279 | 0.32559 | 0.63213 | 525
60 | 0.59485 | 0.58809 | 0.5 | 0.33342 | 0.6278 | 524
70 | 0.46647 | 0.46011 | 0.34202 | 0.33591 | 0.62541 | 526
80 | 0.22916 | 0.2303 | 0.17365 | 0.33186 | 0.63064 | 525
90 | 0.01194 | 0.015 | 0 | 0.36253 | 0.6556 | 559

## Spectrum
Wavelength (nm) | 0° normalized
380 | 0.00923
381 | -0.00209
382 | 0.0042
383 | 0.01125
384 | 0.00567
385 | -0.00369
386 | -0.00048
387 | -0.00217
388 | 0.00178
389 | -0.00354
390 | -0.00452
391 | -0.00029
392 | -0.00382
393 | 0.00404
394 | -0.00161
395 | -0.00347
396 | -0.00065
397 | 0.0014
398 | 0.00109
399 | -0.00693
400 | 0.00053
401 | 0.00759
402 | 0.00191
403 | 8e-05
404 | -8e-05
405 | 0.00084
406 | 0.0046
407 | 0.00367
408 | 0.00258
409 | -0.00095
410 | -0.00169
411 | -0.00041
412 | 0.00439
413 | 0.0054
414 | -0.00052
415 | 0.00244
416 | 0.00139
417 | 0.00017
418 | 0.00068
419 | 0.00685
420 | 0.00206
421 | 0.00196
422 | -0.0013
423 | 0.00107
424 | 0.00226
425 | 0.00219
426 | -0.0006
427 | 0.00117
428 | -0.00097
429 | 0.00194
430 | -0.00509
431 | -0.00053
432 | -0.00015
433 | -7e-05
434 | 0.00191
435 | 0.00342
436 | 0.00203
437 | 0.00057
438 | 0.00288
439 | -0.00168
440 | 0.00505
441 | 0.00156
442 | 0.00221
443 | -0.00226
444 | 0.00138
445 | 0.00062
446 | -0.00213
447 | 0.0001
448 | -0.00051
449 | 0.00203
450 | 0.00176
451 | -0.00333
452 | 0.00137
453 | -0.00026
454 | 0.00037
455 | 0.00231
456 | -0.00144
457 | 4e-05
458 | 0.00163
459 | -0.00344
460 | -0.00055
461 | 0.00162
462 | 0.00086
463 | 0.00014
464 | -0.00017
465 | 0.00185
466 | 0.00134
467 | -0.00015
468 | 0.00142
469 | 0.00371
470 | 0.00301
471 | 0.00144
472 | 0.00429
473 | 0.00358
474 | 0.00338
475 | 0.00443
476 | 0.00794
477 | 0.00929
478 | 0.00788
479 | 0.01488
480 | 0.01715
481 | 0.01979
482 | 0.02094
483 | 0.02594
484 | 0.03099
485 | 0.03383
486 | 0.03869
487 | 0.04356
488 | 0.05324
489 | 0.05927
490 | 0.07246
491 | 0.08828
492 | 0.10257
493 | 0.12137
494 | 0.135
495 | 0.1535
496 | 0.17525
497 | 0.20804
498 | 0.24
499 | 0.27268
500 | 0.31282
501 | 0.34523
502 | 0.38478
503 | 0.43672
504 | 0.47674
505 | 0.51317
506 | 0.55378
507 | 0.61058
508 | 0.65628
509 | 0.70748
510 | 0.74892
511 | 0.78655
512 | 0.82223
513 | 0.85631
514 | 0.87489
515 | 0.90446
516 | 0.93732
517 | 0.93329
518 | 0.95085
519 | 0.95692
520 | 0.97033
521 | 0.98915
522 | 0.99651
523 | 1
524 | 0.99323
525 | 0.97139
526 | 0.96004
527 | 0.94516
528 | 0.94845
529 | 0.93028
530 | 0.9428
531 | 0.93397
532 | 0.92007
533 | 0.89663
534 | 0.89855
535 | 0.87378
536 | 0.85058
537 | 0.83887
538 | 0.80789
539 | 0.80078
540 | 0.77496
541 | 0.76699
542 | 0.74505
543 | 0.72822
544 | 0.71476
545 | 0.69814
546 | 0.68585
547 | 0.67158
548 | 0.64425
549 | 0.62843
550 | 0.60209
551 | 0.57078
552 | 0.55815
553 | 0.55443
554 | 0.54587
555 | 0.52917
556 | 0.51481
557 | 0.50052
558 | 0.49112
559 | 0.49196
560 | 0.46318
561 | 0.4554
562 | 0.44111
563 | 0.43226
564 | 0.41197
565 | 0.40755
566 | 0.39676
567 | 0.38383
568 | 0.36757
569 | 0.35964
570 | 0.35152
571 | 0.33831
572 | 0.33194
573 | 0.32366
574 | 0.3118
575 | 0.29904
576 | 0.29121
577 | 0.28187
578 | 0.2691
579 | 0.26763
580 | 0.25569
581 | 0.25365
582 | 0.25
583 | 0.24686
584 | 0.23628
585 | 0.23242
586 | 0.22071
587 | 0.217
588 | 0.20935
589 | 0.2058
590 | 0.20656
591 | 0.19723
592 | 0.19066
593 | 0.18931
594 | 0.18372
595 | 0.1754
596 | 0.17148
597 | 0.16555
598 | 0.16404
599 | 0.15935
600 | 0.1493
601 | 0.14518
602 | 0.14091
603 | 0.13603
604 | 0.13384
605 | 0.12933
606 | 0.12188
607 | 0.11434
608 | 0.10779
609 | 0.10422
610 | 0.10209
611 | 0.09371
612 | 0.09296
613 | 0.09053
614 | 0.09015
615 | 0.08215
616 | 0.07914
617 | 0.07616
618 | 0.07325
619 | 0.06505
620 | 0.06415
621 | 0.06478
622 | 0.06135
623 | 0.06032
624 | 0.06159
625 | 0.05742
626 | 0.0519
627 | 0.05018
628 | 0.04839
629 | 0.04711
630 | 0.04569
631 | 0.04428
632 | 0.04074
633 | 0.03924
634 | 0.0391
635 | 0.03857
636 | 0.03576
637 | 0.03431
638 | 0.0375
639 | 0.03233
640 | 0.02964
641 | 0.02931
642 | 0.0285
643 | 0.02932
644 | 0.02964
645 | 0.02603
646 | 0.02874
647 | 0.02425
648 | 0.02444
649 | 0.02594
650 | 0.02373
651 | 0.02166
652 | 0.02203
653 | 0.02188
654 | 0.02039
655 | 0.02143
656 | 0.02143
657 | 0.02133
658 | 0.02213
659 | 0.02182
660 | 0.01769
661 | 0.0206
662 | 0.02108
663 | 0.0178
664 | 0.01925
665 | 0.01574
666 | 0.016
667 | 0.01499
668 | 0.01617
669 | 0.01696
670 | 0.01255
671 | 0.01494
672 | 0.0126
673 | 0.01493
674 | 0.01103
675 | 0.01347
676 | 0.01019
677 | 0.01017
678 | 0.00921
679 | 0.00885
680 | 0.00952
681 | 0.0101
682 | 0.00917
683 | 0.00748
684 | 0.00757
685 | 0.00546
686 | 0.01134
687 | 0.00755
688 | 0.0073
689 | 0.00458
690 | 0.00542
691 | 0.00559
692 | 0.00406
693 | 0.00334
694 | 0.00366
695 | 0.00376
696 | 0.00595
697 | 0.00507
698 | 0.00541
699 | 0.00308
700 | 0.00476
701 | 0.00521
702 | 0.001
703 | 0.00394
704 | 0.00198
705 | 0.00411
706 | 0.005
707 | 0.00117
708 | 0.00098
709 | 0.00232
710 | 0.00213
711 | 0.00245
712 | 0.00298
713 | 0.00299
714 | 0.00478
715 | 0.00157
716 | 0.00148
717 | 0.00065
718 | 0.00351
719 | 0.00161
720 | 0.00058
721 | -0.00187
722 | -0.00172
723 | 0.00039
724 | -0.00084
725 | 0.00101
726 | 0.00217
727 | 0.00205
728 | 0.00097
729 | 0.00053
730 | 0.00432
731 | 0.00141
732 | 0.00234
733 | 0.00246
734 | 0.00485
735 | 0.00247
736 | 0.00126
737 | 0.00417
738 | -6e-05
739 | 0.00201
740 | 0.00145
741 | 0.00425
742 | 0.00062
743 | 0.00387
744 | 0.0035
745 | 0.00233
746 | 0.00085
747 | 0.0026
748 | 0.00062
749 | -0.00126
750 | 0.00143
751 | 0.00012
752 | -0.00209
753 | 0.00133
754 | 0.00397
755 | 2e-05
756 | 0.00201
757 | 0.00039
758 | 0.0018
759 | -0.001
760 | 0.00058
761 | 0.00311
762 | 0.00149
763 | 0.00163
764 | 0.00101
765 | -0.00091
766 | 0.00071
767 | -0.00058
768 | -0.00079
769 | -0.00247
770 | 0.0027
771 | 0.00078
772 | -0.0023
773 | 0.00157
774 | -0.00133
775 | -6e-05
776 | 0.0001
777 | 0.00051
778 | 0.00107
779 | -0.0014
780 | 0.00036